## bd-avec joint plats
info_id | 3207G | 4758G | 4788G | 5790G | 7189G | 1779 | 2710 | 2790AL | 2790 | 3206CE | 3206AL | 3206 | 3206S | 3206SO | 3207 | 3260LM | 3265FR | 3265LM | 4308 | 4488 | 4757 | 4758 | 4788 | 4789 | 5706 | 5790 | 5790S | 7188 | 6118 | 6745NG | 6940EF | 6940 | 6960EF | 6960 | 6988EF | 6995NG | 8940BS | 8945BS | O2 | T | TSP | 2013-01 | 2761 | 4777 | AL | H2000T | H2000G | 614 | 96 | 96-G2F | 965 | 74L | 84L | 94L | 95 | 97 | UNISEAL | MULTISEAL | 5ACID | 32 | 32R | 92 | 92-G2F | 925 | EFA-G2F | EFA-BS | EFA | EFA-NG | EFI | EFMC | EFMC-BS | HPML | HPML-NUC-D | HPML-NUC-S | 960 | MHT | 9110 | BA-E1-BS | BA-EBS | E1-BS | E1 | E2 | E2P | EBS | EBST | EF-EF4 | EF-NG | E | EHT | EHT-NUC | E48Z11LY1700 | ERD0216ALY1700 | VAM7Z11LY245
info_nom | LATTY®core 3207 G | LATTY®core 4758 G | LATTY®core 4788 G | LATTY®core 5790 G | LATTY®core 7189 G | LATTY®flon 1779 | LATTY®flon 2710 | LATTY®flon 2790 AL | LATTY®flon 2790 | LATTY®flon 3206 CE | LATTY®flon 3206 AL | LATTY®flon 3206 | LATTY®flon 3206 S | LATTY®flon 3206 SO | LATTY®flon 3207 | LATTY®flon 3260 LM | LATTY®flon 3265 FR | LATTY®flon 3265 LM | LATTY®flon 4308 | LATTY®flon 4488 | LATTY®flon 4757 | LATTY®flon 4758 | LATTY®flon 4788 | LATTY®flon 4789 | LATTY®flon 5706 | LATTY®flon 5790 | LATTY®flon 5790S | LATTY®flon 7188 | LATTY®graf 6118 | LATTY®graf 6745 NG | LATTY®graf 6940 EF | LATTY®graf 6940 | LATTY®graf 6960 EF | LATTY®graf 6960 | LATTY®graf 6988 EF | LATTY®graf 6995 NG | LATTY®graf 8940 BS | LATTY®graf 8945 BS | LATTY®graf O2 | LATTY®graf T | LATTY®graf TSP | LATTY®tex 2013-01 (LATTYpack OIL) | LATTY®tex 2761 | LATTY®tex 4777 | LATTY®tex AL | LATTY® HEPHAISTOS 2000 T | LATTY® HEPHAISTOS 2000 G | LATTY®ring 614 | LATTY®carb 96 | LATTY®carb 96 G2F | LATTY®carb 965 | LATTY®flon 74 L | LATTY®flon 84 L | LATTY®flon 94 L | LATTY®flon 95 | LATTY®flon 97 | LATTY®flon UNISEAL | LATTY®flon MULTISEAL | LATTY®gold 5 ACID | LATTY®gold 32 | LATTY®gold 32 R | LATTY®gold 92 | LATTY®gold 92 G2F | LATTY®gold 925 | LATTY®graf EFA G2F | LATTY®graf EFA BS | LATTY®graf EFA | LATTY®graf EFA NG | LATTY®graf EFI | LATTY®graf EFMC@ | LATTY®graf EFMC BS | LATTY®graf HPML | LATTY®graf HPML NUC-D | LATTY®graf HPML NUC-S | LATTY®pack 960 | LATTY®tex MHT | LATTY®graf 9110 | LATTY®graf BA E1 BS | LATTY®graf BA EBS | LATTY®graf E1 BS | LATTY®graf E1 | LATTY®graf E2 | LATTY®graf E2P | LATTY®graf EBS | LATTY®graf EBST | LATTY®graf EF | LATTY®graf EF NG | LATTY®graf E | LATTY®graf EHT | LATTY®graf EHT NUC | LATTY® E48Z11LY1700 | LATTY® ERD0216ALY1700 | LATTY® VAM7Z11LY245
info_nature | Tresse | Tresse | Tresse | Tresse | Tresse | Tresse | Tresse | Tresse | Tresse | Tresse | Tresse | Tresse | Tresse | Tresse | Tresse | Tresse | Tresse | Tresse | Tresse | Tresse | Tresse | Tresse | Tresse | Tresse | Tresse | Tresse | Tresse | Tresse | Tresse | Tresse | Tresse | Tresse | Tresse | Tresse | Tresse | Tresse | Tresse | Tresse | Tresse | Tresse | Tresse | Tresse | Tresse | Tresse | Tresse | Tresse | Tresse | Tresse | Joint | Joint | Joint | Joint | Joint | Joint | Joint | Joint | Joint | Joint | Joint | Joint | Joint | Joint | Joint | Joint | Joint | Joint | Joint | Joint | Joint | Joint | Joint | Joint | Joint | Joint | Joint | Joint | Bague | Bague | Bague | Bague | Bague | Bague | Bague | Bague | Bague | Bague | Bague | Bague | Bague | Bague | Joint | Joint | Joint
info_matiere | PTFE | Aramide | Aramide | Aramide | Synthétique | Végétale | Synthétique | Synthétique | Synthétique | PTFE | PTFE | PTFE | PTFE | PTFE | PTFE | PTFE | PTFE | PTFE | PTFE | Aramide | Aramide | Aramide | Aramide | Aramide | Aramide | Aramide | Aramide | Synthétique | Graphite | Carbone | Graphite | Graphite | Graphite | Graphite | Graphite | Graphite | Graphite | Graphite | Graphite | Carbone | Carbone | Graphite | Synthétique | Aramide | Synthétique | Minérale | Minérale | Végétale | Carbone aramide | Carbone aramide | Carbone aramide | PTFE | PTFE | PTFE | PTFE | PTFE | PTFE | PTFE | Aramide | Aramide | Aramide | Aramide | Aramide | Aramide | Graphite | Graphite | Graphite | Graphite | Graphite | Graphite | Graphite | Graphite | Graphite | Graphite | Graphite | Minérale | Graphite | Graphite | Graphite | Graphite | Graphite | Graphite | Graphite | Graphite | Graphite | Graphite | Graphite | Graphite | Graphite | Graphite | Elastomère | Elastomère | Elastomère
info_description | Tresse réalisée à partir de fils de polytétrafluoréthylène, imprégnés de graphite à coeur et de lubrifiants inertes à base silicone. L’ajout de graphite expansé au coeur de la tresse confère une souplesse ainsi qu’une reprise élastique remarquable. | Tresse réalisée à partir de fils et de filés de fibres aramide, de fils en soie de PTFE, imprégnés à coeur avant et pendant le tressage de polytétrafluoréthylène (PTFE) et de lubrifiants inertes. Les fils continus en aramide, placés dans les angles, renforcent la tenue mécanique. L’ajout de graphite expansé au coeur de la tresse confère une souplesse ainsi qu’une reprise élastique remarquable. | Tresse réalisée à partir de fils et de filés de fibres aramide, imprégnés à coeur avant et pendant le tressage de polytétrafluoréthylène (PTFE) et de lubrifiants inertes. L’ajout de graphite expansé au coeur de la tresse confère une souplesse ainsi qu’une reprise élastique remarquable. | Tresse dense réalisée à partir de fils méta-aramide blancs, texturisés, imprégnés de dispersion de PTFE. L’ajout de graphite expansé au coeur de la tresse confère une souplesse ainsi qu’une reprise élastique remarquable. | Tresse réalisée à partir de fils mixtes verre-fibres organiques thermodurcissables, imprégnés de PTFE fil à fil, de fils mixtes verre-polyacrylique, imprégnés de PTFE fil à fil et de graphite expansé au coeur de la tresse. L’ensemble est imprégné pendant le tressage d’un mélange à base de PTFE, de lubrifiants spécifiques et enfin traité par une huile minérale blanche. Les fils mixtes verre-fibres organiques sont placés dans les angles et renforcent la tenue mécanique, chimique et thermique de la tresse. L’ajout de graphite expansé au coeur de la tresse confère une souplesse ainsi qu’une reprise élastique remarquable. | Tresse réalisée à partir de fils de ramie imprégnés avant et pendant le tressage de polytétrafluoréthylène (PTFE) et de lubrifiants inertes. | Tresse réalisée à partir de fil polyacrylique, imprégné fil à fil et pendant le tressage d'un mélange de polytétrafluoréthylène. | Tresse réalisée à partir de fils mixtes verre-polyacrylique, imprégnés fil à fil et pendant le tressage d'un mélange de polytétrafluoréthylène et de lubrifiant silicone. Le verre, sous forme de filaments continus, est totalement enrobé par la fibre acrylique. Utilisation sur eau potable. | Tresse réalisée à partir de fils mixtes verre-polyacrylique, imprégnés fil à fil et pendant le tressage d'un mélange de polytétrafluoréthylène et lubrifiés. Le verre, sous forme de filaments continus, est totalement enrobé par la fibre acrylique. Tresse exempte de silicone. | Tresse réalisée à partir de fils de soie de polytétrafluoréthylène imprégnés de dispersion de polytétrafluoréthylène et de lubrifiants. Produit traité pour assurer la compatibilité alimentaire. | Tresse réalisée à partir de fils de soie de polytétrafluoréthylène imprégnés de dispersion de polytétrafluoréthylène et de lubrifiants. Produit traité pour assurer la compatibilité alimentaire. | Tresse réalisée à partir de fils de soie de polytétrafluoréthylène imprégnés de dispersion de polytétrafluoréthylène et de lubrifiants chimiquement inertes. | Tresse réalisée à partir de fils de soie de polytétrafluoréthylène imprégnés de dispersion de polytétrafluoréthylène. | Tresse réalisée à partir de fils de soie de polytétrafluoréthylène imprégnés de dispersion de polytétrafluoréthylène et traités pour assurer une parfaite compatibilité oxygène. Tresse de qualité alimentaire. | Tresse réalisée à partir de fils de polytétrafluoréthylène, imprégnés de graphite à coeur et de lubrifiants inertes à base silicone | Ame : fils de carbone imprégnés de polytétrafluoréthylène et tressés. Gainage : fils en soie de PTFE imprégnés de dispersion de PTFE et lubrifiés | Ame : fils de carbone continu imprégnés de polytétrafluoréthylène et tressés Gainage : fils en soie de PTFE imprégnés de dispersion de PTFE et lubrifiés Cette tresse contient un inhibiteur de corrosion | Ame : fils de carbone continu imprégnés de polytétrafluoréthylène et tressés Gainage : fils en soie de PTFE imprégnés de dispersion de PTFE Cette tresse contient un inhibiteur de corrosion | Tresse réalisée à partir de fils de polytétrafluoréthylène graphités à coeur et de lubrifiants inertes. | Tresse réalisée à partir de fils mixtes aramide-carbone, imprégnés fil à fil et en masse de polytétrafluoréthylène (PTFE) et de lubrifiants inertes. | Tresse réalisée à partir de fils aramide, de filés de fibres polyacrylonitriles oxydés, de fils de PTFE graphités à coeur, imprégnés avant et pendant le tressage de polytétrafluoréthylène (PTFE) et de lubrifiants inertes. Les fils continus en aramide, placés dans les angles, renforcent la tenue mécanique. | Tresse réalisée à partir de fils et de filés de fibres aramide, de fils en soie de PTFE, imprégnés à coeur avant et pendant le tressage de polytétrafluoréthylène (PTFE) et de lubrifiants inertes. Les fils continus en aramide, placés dans les angles, renforcent la tenue mécanique. | Tresse réalisée à partir de fils et de filés de fibres aramide, imprégnés à coeur avant et pendant le tressage de polytétrafluoréthylène (PTFE) et de lubrifiants inertes. | Tresse réalisée à partir de fils mixtes aramide-fibranne, imprégnés fil à fil et en masse de polytétrafluoréthylène et lubrifiés. | Tresse dense réalisée à partir de fils méta-aramide blancs imprégnés à coeur avant le tressage de polytétrafluoroéthylène (PTFE) et de fils de soie PTFE. Le tout est imprégné à coeur pendant le tressage d’une dispersion de PTFE. Les fils méta-aramide, placés dans les angles, renforcent la tenue mécanique. | Tresse dense réalisée à partir de fils méta-aramide blancs, texturisés, tressés autour de fils de fibres longues qui forment une véritable réserve de lubrifiant. Un lubrifiant spécifique « sans silicone » possédant d’excellentes propriétés de glissement est incorporé. Ce lubrifiant améliore la résistance à l’abrasion et limite l’usure des arbres ou chemises des machines. | Tresse dense réalisée à partir de fils méta-aramide blancs, texturisés, imprégnés de dispersion de PTFE. | Tresse réalisée à partir de fils mixtes verre-fibres organiques thermodurcissables, imprégnés fil à fil et en masse de polytétrafluoréthylène et lubrifiés. Le verre sous forme de filaments continus est totalement enrobé par la fibre organique. Cette fibre possède les propriétés chimiques et thermiques caractéristiques des résines phénoliques à taux élevé de carbone. | Tresse réalisée à partir de fils composite graphite et de fils mixtes filés de fibre de carbone haute résistance et fibre d'Inconel en mélange intime, imprégnés et enduits d'un mélange à base de graphite contenant une anode consommable et un inhibiteur pour la protection contre la corrosion. | Tresse réalisée à partir de fils de carbone, imprégnés d’un mélange à base de graphite et PTFE. La tresse contient un inhibiteur de corrosion. | Tresse réalisée à partir d'un fil de graphite expansé gainé inconel, enduite d'un mélange graphité, dopé avec un agent améliorant le frottement. La tresse contient des inhibiteurs de corrosion. | Tresse réalisée à partir d'un fil de graphite expansé gainé inconel, enduite d'un mélange graphité. La tresse contient des inhibiteurs de corrosion. | Tresse réalisée à partir d'un fil de graphite expansé de qualité industrielle, enduite d'un mélange graphité, dopé avec un agent améliorant le frottement. La tresse contient des inhibiteurs de corrosion. | Tresse réalisée à partir d'un fil de graphite expansé de qualité industrielle, enduite d'un mélange graphité. Cette tresse contient un inhibiteur de corrosion. | Tresse réalisée à partir de fils composite graphite et de fils de carbone haute résistance, imprégnés et enduits d'un mélange à base de graphite contenant un inhibiteur pour la protection contre la corrosion. | Tresse réalisée à partir de fils de graphite expansé gainés Inconel, enduite d'un mélange graphité, dopé avec un agent améliorant le coefficient de frottement. La tresse contient des inhibiteurs de corrosion. | Tresse réalisée à partir d'un fil de graphite expansé pur gainé inconel. La tresse contient un inhibiteur de corrosion. Les matériaux utilisés et le procédé de fabrication permettent de garantir des teneurs en halogènes et en soufre très faibles. La structure de tressage destine cette tresse à une utilisation en tête et fond (anti-extrusion). | Tresse réalisée à partir d'un fil de graphite expansé pur gainé inconel enduite d’un mélange graphité dopé avec un agent améliorant le frottement. La tresse contient un inhibiteur de corrosion. Les matériaux utilisés et le procédé de fabrication permettent de garantir des teneurs en soufre très faibles. La structure de tressage destine cette tresse à une utilisation en tête et fond (anti-extrusion). | Tresse réalisée à partir de fils de graphite expansé gainés Inconel, spécifiquement développée pour les applications haute température et haute pression au contact de l’oxygène. La tresse contient un inhibiteur de corrosion. | Tresse réalisée à partir de fils de graphite, enduits d'un mélange à base de graphite. | Tresse réalisée à partir de fils de carbone imprégnés graphite et PTFE. | Tresse réalisée à partir d'un fil de graphite expansé gainé inconel, enduite d'un mélange graphité, dopé avec un agent améliorant le frottement. La tresse contient des inhibiteurs de corrosion. | Tresse réalisée à partir de fils mixtes verre-polyacrylique, imprégnés fil à fil et pendant le tressage d'un mélange de lubrifiants graphités. Le verre, sous forme de filaments continus, est totalement enrobé. Tresse exempte de silicone. | Tresse réalisée à partir de fils mixtes aramide-fibranne et de fils mixtes verre-polyacrylique. Les fils ont été imprégnés individuellement à coeur de polytétrafluoréthylène, puis imprégnés en masse au tressage par un mélange de lubrifiants paraffiniques et d'agents solides de lubrification. Les fils base aramide sont placés dans les angles et renforcent la tenue mécanique. | Garniture fabriquée à partir de feuilles d'aluminium froissées, imprégnées de lubrifiant et de graphite, enroulées autour d'une âme lubrifiée en aramide. | Tresse réalisée à partir de filés de fibre verre traitée haute température, armés d'un alliage Nickel-chrome. Une imprégnation à base de mica assure la cohésion des fils et fibres. | Gaine souple tressée, en fils de fibre de verre traitée haute température armée de filament en alliage nickel-chrome, autour d'une mèche composite de fibre de verre cardé haute température et d'une fibre naturelle. | Gaine tressée à partir de fils de coton imprégnés de polytétrafluoréthylène (PTFE). | Joint à base de fibres carbone et artificielles sélectionnées, liées avec un mélange d'élastomères synthétiques NBR et comprimées en feuilles avec anti-adhérent double face. | Joint à base de fibres carbone et artificielles sélectionnées, liées avec un mélange d'élastomères synthétiques NBR et comprimées en feuilles graphité deux faces pour une efficacité optimale d'anti-adhérence sous contrainte | Joint à base de fibres carbone et artificielles sélectionnées, liées avec un mélange d'élastomères synthétiques et renforcé d'une armature en fils d'acier et comprimées en feuilles. | Nouvelle génération de matériaux d'étanchéité en PTFE renforcé par microstructure à base de PTFE vierge contenant des microsphères de verre creuses. | Joint à base de PTFE modifié chargé. | Joint à base de PTFE modifié chargé. | Joint constitué à 100 % de polytétrafluoréthylène (PTFE) expansé assurant une microstructure fibreuse multidirectionnelle qui permet l'obtention d'obtention d'un produit souple et malléable ayant une très bonne résistance au fluage et à la relaxation. | Joint moulé de polytétrafluoréthylène armé d'une tôle perforée en acier inoxydable. Un bourrelet de polytétrafluoréthylène sur la portée fonctionnelle permet l’obtention d’excellentes caractéristiques en étanchéité. | Joint réalisé en polytétrafluoréthylène vierge expansé. Le procédé de fabrication confère au matériau une micro structure fibreuse multidirectionnelle qui permet des propriétés optimales en étanchéité (souplesse / adaptation / degré d'étanchéité). Pour favoriser la fixation du joint sous forme de ruban, l'une des faces est adhésivée. | Joint réalisé en polytétrafluoréthylène vierge expansé. Sa struture microfibreuse lui permet des propriétés optimales en étanchéité (souplesse / adaptation / degré d'étanchéité). Pour favoriser la fixation du joint sous forme de ruban, l'une des faces est adhésivée. | Joint constitué de fibres synthétiques enrobées de résines et élastomères résistant à l'action des produits agressifs tels que acides et bases concentrés. | Joint composé d'un mélange de fibres synthétiques, enrobées d'élastomère type NBR - SBR. | Feuille à joint composée de fibres cellulose et d’élastomère type NBR. | Joint à base de fibres synthétiques et minérales sélectionnées, liées avec un mélange d'élastomères synthétiques et comprimées en feuilles. Anti-adhérent double face. | Joint à base de fibres synthétiques et minérales sélectionnées, liées avec un mélange d'élastomères synthétiques et comprimées en feuilles. Graphité deux faces pour une efficacité optimale d’anti-adhérence sous contrainte. | Joint graphité deux faces à base de fibres synthétiques et minérales sélectionnées, liées avec un mélange d'élastomères synthétiques et renforcé d'une armature en fils d'acier et comprimées en feuilles. | Graphite expansé (deux faces pour une efficacité optimale d'anti-adhérence sous contrainte) en feuille associé à une tôle en acier inoxydable spécialement adaptée pour favoriser l'accrochage du graphite sans collage. Cet assemblage par agrafage permet au produit fini de conserver les propriétés intrinsèques du graphite souple. Le renfort rend la manipulation très aisée des feuilles et des joints découpés. | Graphite expansé en feuille associé à une tôle en acier inoxydable spécialement adaptée pour favoriser l'accrochage du graphite sans collage. Cet assemblage par agrafage permet au produit fini de conserver les propriétés intrinsèques du graphite souple. Le renfort rend la manipulation très aisée des feuilles et des joints découpés. | Graphite expansé en feuille associé à une tôle en acier inoxydable spécialement adaptée pour favoriser l'accrochage du graphite sans collage. Cet assemblage par agrafage permet au produit fini de conserver les propriétés intrinsèques du graphite souple. Le renfort rend la manipulation très aisée des feuilles et des joints découpés. | Graphite souple expansé en feuille associé à une tôle en acier inoxydable spécialement adaptée pour favoriser l'accrochage du graphite sans collage. Cet assemblage par agrafage permet au produit fini de conserver les propriétés intrinsèques du graphite souple. Le renfort rend la manipulation très aisée des feuilles et des joints découpés. | Graphite expansé en feuille associé à un feuillard en acier inoxydable qui sert de renfort et permet une manipulation plus aisée des feuilles et des joints découpés. | Multicouche de fines épaisseurs de graphite expansé associé à des feuilles en acier inoxydable spécialement adapté pour favoriser l'accrochage du graphite sans collage. Cet assemblage par agrafage permet au produit fini de conserver les propriétés intrinsèques du graphite souple. Le renfort rend la manipulation très aisée des feuilles et des joints découpés. | Multicouche de fines épaisseurs de graphite expansé associé à des feuilles en acier inoxydable spécialement adapté pour favoriser l'accrochage du graphite sans collage. Cet assemblage par agrafage permet au produit fini de conserver les propriétés intrinsèques du graphite souple. Le renfort rend la manipulation très aisée des feuilles et des joints découpés. | Joint à base de graphite expansé doté de multiples inserts en feuille d’acier inoxydable, facilitant ainsi sa manipulation, sa découpe et son comportement mécanique. LATTY®graf HPML présente une excellente résistance chimique et thermique. Sa résistance élevée au fluage et sa compressibilité élevée le rendent approprié aux conditions très exigeantes des industries chimiques et pétrochimiques. | Joint à base de graphite expansé doté de multiples inserts en feuille d’acier inoxydable, facilitant ainsi sa manipulation, sa découpe et son comportement mécanique. Il présente une excellente résistance chimique et thermique. Sa résistance élevée au fluage et sa compressibilité élevée le rendent approprié aux conditions très exigeantes de l’industrie nucléaire. | Joint à base de graphite expansé doté de multiples inserts en feuille d’acier inoxydable, facilitant ainsi sa manipulation, sa découpe et son comportement mécanique. Il présente une excellente résistance chimique et thermique. Sa résistance élevée au fluage et sa compressibilité élevée le rendent approprié aux conditions très exigeantes de l’industrie nucléaire. | Joint de chaudière confectionné à partir d'un mélange composite de fibres synthétiques, de carbone et de roche liées et comprimées avec un mélange à base d'élastomères synthétiques. La résistance mécanique est accrue par un gainage de fils de graphite armé Ni-Cr . La inition du joint LATTY®pack 960 est assurée par un moulage et un graphitage afin de garantir une parfaite cohésion. | Joint d'étanchéité réalisé à partir de papier Phlogopite imprégné et lié avec une résine silicone à haute résistance thermique (plus insert à picots). Cette qualité est particulièrement adaptée aux utilisations hautes températures. | Nouvelle génération des bagues en graphite pur à 99,5 % | Bague matricée en graphite expansé, adaptée aux étanchéités corps - chapeau des vannes autoclaves. | Bague matricée en graphite expansé, adaptée aux étanchéités corps - chapeau des vannes autoclaves. | Bague matricée/ruban expansé haute pureté pour robinetterie industrielle. | Bague matricée/ruban expansé haute pureté pour robinetterie industrielle. | Bague matricée/ruban expansé haute pureté pour robinetterie industrielle. | Bague matricée/ruban expansé haute pureté pour robinetterie industrielle. | Bague matricée/ruban expansé haute pureté pour robinetterie industrielle. | Bague matricée/ruban expansé haute pureté pour robinetterie industrielle. | Bague matricée/ruban expansé haute pureté pour robinetterie industrielle. | Bague matricée/ruban expansé haute pureté pour robinetterie industrielle. | Bague matricée/ruban expansé haute pureté pour robinetterie industrielle. | Bague matricée/ruban expansé haute pureté pour robinetterie industrielle. | Bague matricée/ruban expansé haute pureté pour robinetterie industrielle. | Mélange à base d’élastomère EPDM de couleur noir, développé pour des applications dans le domaine nucléaire en statique ou en dynamique. Ce mélange répond à la spécification chimique du RCCM et du PMUC avec des valeurs de teneur en halogène et en soufre inférieures à 200 ppm (Selon procédure GDL D5710/ESD/1990/000295/001). | Mélange à base d’élastomère EPDM de couleur noir, développé pour des applications dans le domaine nucléaire en statique ou en dynamique. | Mélange à base de caoutchouc d'éthylène et d'acrylate de méthyle développé pour des applications dans le domaine nucléaire.
info_versionft | A.Q. FTP 349 rév. 3 | A.Q. FTP 350 rév. 2 | A.Q. FTP 351 rév. 2 | A.Q. FTP 352 rév. 1 | A.Q. FTP 354 rév. 3 | A.Q. FTP 049 rév. 1 | A.Q. FTP 238 rév. 1 | A.Q. FTP 141 rév. 5 | A.Q. FTP 055 rév. 3 | A.Q. FTP 305 rév. 2 | A.Q. FTP 115 rév. 3 | A.Q. FTP 050 rév. 2 | A.Q. FTP 051 rév. 3 | A.Q. FTP 114 rév. 7 | A.Q. FTP 156 rév. 2 | A.Q. FTP 001 rév. 4 | A.Q. FTP 292 rév. 3 | A.Q. FTP 293 rév. 7 | A.Q. FTP 046 rév. 2 | A.Q. FTP 015 rév. 2 | A.Q. FTP 002 rév. 3 | A.Q. FTP 045 rév. 2 | A.Q. FTP 024 rév. 4 | A.Q. FTP 023 rév. 5 | A.Q. FTP 371 rév. 1 | A.Q. FTP 266 rév. 3 | A.Q. FTP 306 rév. 1 | A.Q. FTP 003 rév. 4 | A.Q. FTP 089 rév. 1 | A.Q. FTP 291 rév. 3 | A.Q. FTP 233 rév. 7 | A.Q. FTP 123 rév. 9 | A.Q. FTP 080 rév. 2 | A.Q. FTP 199 rév. 2 | A.Q. FTP 277 rév. 5 | A.Q. FTP 289 rév. 8 | A.Q. FTP 245 rév. 7 | A.Q. FTP 294 rév. 6 | A.Q. FTP 381 rév.0 | A.Q. FTP 043 rév. 2 | A.Q. FTP 057 rév. 2 | A.Q. FTP 307 rév. 8 | A.Q. FTP 038 rév. 3 | A.Q. FTP 142 rév. 3 | A.Q. FTP 048 rév. 2 | A.Q. FTP 228 rév. 2 | A.Q. FTP 243 rév. 1 | A.Q. FTP 106 rév. 4 | A.Q. FTP 157 rév. 7 | A.Q. FTP 157 rév. 7 | A.Q. FTP 161 rév. 4 | A.Q. FTP 340 rév. 1 | A.Q. FTP 316 rév. 4 | A.Q. FTP 112 rév. 12 | A.Q. FTP 205 rév. 3 | A.Q. FTP 192 rév. 4 | A.Q. FTP 131 rév. 5 | A.Q. FTP 358 rév. 1 | A.Q. FTP 158 rev. 3 | A.Q. FTP 067 rév. 3 | A.Q. FTP 318 rév. 2 | A.Q. FTP 019 rév. 11 | A.Q. FTP 299 rév. 5 | A.Q. FTP 069 rév. 5 | A.Q. FTP 353 rév. 1 | A.Q. FTP 212 rév. 2 | A.Q. FTP 086 rév. 8 | A.Q. FTP 281 rév. 3 | A.Q. FTP 005 rév. 3 | A.Q. FTP 270 rév. 3 | A.Q. FTP 267 rév. 4 | A.Q. FTP 360 rév. 2 | A.Q. FTP 369 rév. 1 | A.Q. FTP 370 rév. 1 | A.Q. FTP 189 rév. 3 | A.Q. FTP 217 rév. 3 | A.Q. FTP 346 rév 4 | A.Q. FTP 345 rév. 1 | A.Q. FTP 345 rév. 1 | A.Q. FTP 150 rév. 2 | A.Q. FTP 011 rév. 4 | A.Q. FTP 010 rév. 4 | A.Q. FTP 013 rév. 9 | A.Q. FTP 151 rév. 5 | A.Q. FTP 252 rév. 8 | A.Q. FTP 014 rév. 9 | A.Q. FTP 283 rév. 7 | A.Q. FTP 009 rév. 6 | A.Q. FTP 322 rév. 3 | A.Q. FTP 367 rév. 1 | A.Q. FTP 327 rév. 8 | AQ. FTP 329 rév. 4 | A.Q. FTP 372 rév. 0
info_datemaj | 2021-06-01 | 2021-06-01 | 2021-06-01 | 2021-06-01 | 2021-06-01 | 2021-06-01 | 2021-06-01 | 2021-06-01 | 2021-06-01 | 2021-06-01 | 2021-06-01 | 2021-06-01 | 2021-06-01 | 2021-06-01 | 2021-06-01 | 2021-06-01 | 2021-09-17 | 2022-06-17 | 2021-06-01 | 2021-06-01 | 2021-06-01 | 2021-06-01 | 2021-06-01 | 2021-06-01 | 2022-01-31 | 2021-06-01 | 2021-06-01 | 2022-01-19 | 2021-06-01 | 2021-06-01 | 2021-06-01 | 2021-06-01 | 2021-06-01 | 2021-06-01 | 2021-06-01 | 2024-05-17 | 2021-06-01 | 2021-09-17 | 2025-03-18 | 2021-06-01 | 2021-06-01 | 2022-03-22 | 2021-06-01 | 2021-06-01 | 2021-06-01 | 2021-06-01 | 2021-06-01 | 2021-06-01 | 2021-06-01 | 2021-06-01 | 2021-06-01 | 2022-05-17 | 2025-02-07 | 2025-07-24 | 2021-06-01 | 2021-06-01 | 2021-06-01 | 2021-06-01 | 2021-06-01 | 2021-06-01 | 2021-06-01 | 2023-01-19 | 2023-01-19 | 2021-06-01 | 2021-06-01 | 2021-06-01 | 2023-06-12 | 2021-06-01 | 2024-09-17 | 2021-06-01 | 2021-06-01 | 2022-12-05 | 2021-11-18 | 2021-11-18 | 2021-06-01 | 2023-06-23 | 2025-04-03 | 2021-06-01 | 2021-06-01 | 2021-06-01 | 2022-03-30 | 2022-03-30 | 2021-06-01 | 2021-06-01 | 2021-06-01 | 2021-06-01 | 2021-06-01 | 2022-03-30 | 2021-06-01 | 2021-11-18 | 2021-06-01 | 2024-06-18 | 2023-01-16
comp_Fil aramide_min_% |  | 29 | 43 | 35 | [15 empty] | 16 | 14 | 38 | 48 | 22 | [10 empty] | 8 | [9 empty] | 20
comp_Fil aramide_max_% |  | 33 | 47 | 39 | [15 empty] | 18 | 18 | 42 | 52 | 25 | [10 empty] | 12 | [9 empty] | 30
comp_Fil meta-aramide_min_% | [24 empty] | 38 | 33 | 38
comp_Fil meta-aramide_max_% | [24 empty] | 42 | 37 | 42
comp_Fil fibranne_min_% | [23 empty] | 22 | [19 empty] | 22 |  | 9 | 13
comp_Fil fibranne_max_% | [23 empty] | 25 | [19 empty] | 30 |  | 14 | 23
comp_Fil PTFE_min_% | 53 | 29 | [7 empty] | 58 | 58 | 45 | 58 | 60 | 58 | 35 | 47 | 51 | 52 |  |  | 18 |  |  | 18
comp_Fil PTFE_max_% | 56 | 33 | [7 empty] | 62 | 62 | 50 | 62 | 65 | 61 | 39 | 51 | 55 | 56 |  |  | 22 |  |  | 22
comp_Fil verre polyacrilique_min_% |  |  |  |  | 12 |  |  | 32 | 32 | [33 empty] | 29 | 20
comp_Fil verre polyacrilique_max_% |  |  |  |  | 16 |  |  | 36 | 36 | [33 empty] | 31 | 30
comp_Fil verre haute température renforcé_min_% | [45 empty] | 53 | 77
comp_Fil verre haute température renforcé_max_% | [45 empty] | 58 | 87
comp_Fil composite phénolique_min_% |  |  |  |  | 10 | [22 empty] | 30
comp_Fil composite phénolique_max_% |  |  |  |  | 14 | [22 empty] | 35
comp_Fil polyacrilique_min_% | [6 empty] | 58
comp_Fil polyacrilique_max_% | [6 empty] | 62
comp_Fil polyacrylonitrile oxydé_min_% | [20 empty] | 12
comp_Fil polyacrylonitrile oxydé_max_% | [20 empty] | 16
comp_Fil coton_min_% | [47 empty] | 53
comp_Fil coton_max_% | [47 empty] | 53
comp_Fil ramie_min_% | [5 empty] | 53 | [41 empty] | 47
comp_Fil ramie_max_% | [5 empty] | 57 | [41 empty] | 47
comp_Fil graphite_min_% | 6 | 6 | 6 | 6 | 6 | [25 empty] | 65 | 67 | 80 | 85 | 57 | 65 | 72 | 73 | 72 | 84 |  | 62
comp_Fil graphite_max_% | 8 | 10 | 8 | 8 | 10 | [25 empty] | 70 | 72 | 85 | 90 | 63 | 70 | 76 | 77 | 76 | 86 |  | 64
comp_Fil carbone_min_% | [15 empty] | 23 | 22 | 23 |  | 16 | [8 empty] | 55 | 83 | [10 empty] | 95
comp_Fil carbone_max_% | [15 empty] | 27 | 26 | 27 |  | 18 | [8 empty] | 64 | 87 | [10 empty] | 95
comp_Fil Inconel_min_% | [28 empty] | 10 |  | 19 | 22 |  |  |  | 19 | 22 | 17 | 25 |  |  | 19 |  |  |  | 5 | 1
comp_Fil Inconel_max_% | [28 empty] | 11 |  | 21 | 24 |  |  |  | 21 | 24 | 19 | 27 |  |  | 21 |  |  |  | 7 | 3
comp_Imprégnation PTFE_min_% | 5 | 23 | 23 | 55 | 34 | 25 | 38 | 48 | 48 | 23 | 23 | 35 | 38 | 35 | 5 | 28 | 15 | 18 | 9 | 48 | 42 | 32 | 28 | 24 | 38 | 48 | 58 | 50 | 10 | 4 |  |  |  |  | 3 | 0.25 |  | 4 |  |  | 2.5 |  | 36 | 30 | [32 empty] | 2
comp_Imprégnation PTFE_max_% | 6 | 27 | 27 | 59 | 38 | 29 | 42 | 52 | 52 | 27 | 27 | 40 | 42 | 40 | 6 | 32 | 19 | 22 | 13 | 52 | 46 | 36 | 32 | 28 | 42 | 52 | 62 | 55 | 14 | 6 |  |  |  |  | 4 | 0.5 |  | 6 |  |  | 2.5 |  | 38 | 35 | [32 empty] | 4
comp_Imprégnation graphite_min_% | 18 | [13 empty] | 18 |  |  |  | 17 |  | 10 | [7 empty] | 8 | 4 | 5 | 2 | 10 | 8 | 17 | 5 |  |  |  | 14 | 2.5 | 13 | 9
comp_Imprégnation graphite_max_% | 22 | [13 empty] | 22 |  |  |  | 21 |  | 14 | [7 empty] | 13 | 6 | 10 | 6 | 15 | 12 | 21 | 10 |  |  |  | 16 | 2.5 | 17 | 11
comp_Lubrifiants paraffiniques_min_% |  | 4 | 16 |  | 16 | 16 | [5 empty] | 12 | [7 empty] | 14 | 7 | 4 | 15 | 18 |  |  |  | 14 | [14 empty] | 21 | 18
comp_Lubrifiants paraffiniques_max_% |  | 8 | 20 |  | 20 | 20 | [5 empty] | 15 | [7 empty] | 18 | 11 | 8 | 20 | 22 |  |  |  | 18 | [14 empty] | 23 | 22
comp_Lubrifiant silicone_min_% | 8 | [6 empty] | 14 | 14 | [5 empty] | 13 | 6 | 6 |  |  |  | 3 | [54 empty] | 10
comp_Lubrifiant silicone_max_% | 12 | [6 empty] | 18 | 18 | [5 empty] | 17 | 10 | 10 |  |  |  | 7 | [54 empty] | 10
comp_Lubrifiant solide_min_% |  |  |  |  | 12 | [18 empty] | 4
comp_Lubrifiant solide_max_% |  |  |  |  | 16 | [18 empty] | 8
comp_Lubrifiant huile minérale blanche_min_% | [9 empty] | 13 | 13
comp_Lubrifiant huile minérale blanche_max_% | [9 empty] | 17 | 17
comp_Lubrifiant inerte_min_% | [18 empty] | 13 | [6 empty] | 13 | [18 empty] | 8
comp_Lubrifiant inerte_max_% | [18 empty] | 18 | [6 empty] | 17 | [18 empty] | 12
comp_Mica_min_% | [45 empty] | 24
comp_Mica_max_% | [45 empty] | 29
comp_Mica phlogopite_min_% | [75 empty] | 90
comp_Mica phlogopite_max_% | [75 empty] | 90
comp_Graphite expansé_min_% | [64 empty] | 98 | 99.5 | 98 | 99.5 | 98 | 99.8 | 99.5 | 99 | 99 | 99.85 |  |  | 93 | 94 | 99.5 | 94 | 93 | 98 | 99 | 99.5 | 98 | 93 | 93 | 99.85 | 99 | 99.5
comp_Graphite expansé_max_% | [76 empty] | 97 |  |  |  | 97 |  |  |  |  | 97 | 97
comp_Inhibiteur de corrosion_min_% | [16 empty] | 1 | 1 | [10 empty] | 4 | 2 | 2 | 2 | 2 | 2 | 2 | 2 | 0.5 | 1 | 0.25 |  |  | 1 | [34 empty] | 1 |  |  |  | 3
comp_Inhibiteur de corrosion_max_% | [16 empty] | 2 | 2 | [10 empty] | 8 | 4 | 4 | 4 | 4 | 4 | 4 | 4 | 1.5 | 2 | 2 |  |  | 2 | [34 empty] | 3 |  |  |  | 7 | 2 | 1 |  | 2 |  |  |  | 1
comp_Pureté graphite_min_% | [38 empty] | 98 |  |  | 98 | [34 empty] | 99.5 | 99.5 | 99.5 | 99.5 | 99.85 |  |  |  | 99.5 | 98 | 99.5
comp_Anode_min_% | [77 empty] | 2 |  | 2
comp_Anode_max_% | [77 empty] | 6 |  | 6
comp_Elément antifriction_min_% | [85 empty] | 3 | 3
comp_Elément antifriction_max_% | [85 empty] | 7 | 7
comp_Fibres carbone/aramide_min_% | [48 empty] | 24 | 24 | 24
comp_Fibres carbone/aramide_max_% | [48 empty] | 24 | 24 | 24
comp_Fibres aramide/verre_min_% | [58 empty] | 35 | 27 | 27 | 36 | 36 | 36
comp_Fibres aramide/verre_max_% | [58 empty] | 35 | 27 | 27 | 36 | 36 | 36
comp_Agent liant_min_% | [48 empty] | 23 | 23 | 23 | [7 empty] | 23 | 17 | 17 | 18 | 18 | 18
comp_Agent liant_max_% | [48 empty] | 23 | 23 | 23 | [7 empty] | 23 | 17 | 17 | 18 | 18 | 18
comp_Agent remplisseur_min_% | [48 empty] | 53 | 53 | 53 | [7 empty] | 42 | 56 | 56 | 46 | 46 | 46
comp_Agent remplisseur_max_% | [48 empty] | 53 | 53 | 53 | [7 empty] | 42 | 56 | 56 | 46 | 46 | 46
comp_Feuille PTFE avec charge inorganique_min_% | [51 empty] | 100 | 100 | 100
comp_Feuille PTFE avec charge inorganique_max_% | [51 empty] | 100 | 100 | 100
comp_Feuillard aluminium_min_%
comp_Feuillard aluminium_max_%
comp_PTFE Expansé_min_% | [54 empty] | 100 | 100 | 100 | 100
comp_PTFE Expansé_max_% | [54 empty] | 100 | 100 | 100 | 100
comp_Graphite armé_min_% | [44 empty] | 60 | [29 empty] | 50
comp_Graphite armé_max_% | [44 empty] | 70 | [29 empty] | 50
comp_Elastomères_min_% | [74 empty] | 10
comp_Elastomères_max_% | [74 empty] | 10
comp_Fibres synthétiques, carbone, roche et charges_min_% | [74 empty] | 40
comp_Fibres synthétiques, carbone, roche et charges_max_% | [74 empty] | 40
comp_EPDM_min_% | [90 empty] | 100 | 100
comp_EPDM_max_% | [90 empty] | 100 | 100
comp_Caoutchouc d'éthylène / d'acrylate de méthyle_min_% | [92 empty] | 100
comp_Caoutchouc d'éthylène / d'acrylate de méthyle_max_% | [92 empty] | 100
concent_Chlore extractible_max_ppm | 100 | 100 | 100 |  |  |  | 100 | 100 | 100 | [5 empty] | 100 |  |  |  | 100 | 100 | 100 | 100 | 100 | 100 |  | 100 |  |  | 50 | 100 | 100 | 20 |  |  | 50 | 50 | 20 |  | 50 | 100 | 100 | [23 empty] | 30 | 20 | 30 | 30 | 30 | 30 | 20 | [6 empty] | 20 | 20 | 20 | 20 | 20 | 30 | 20 | 20 | 30 | 30 | 20
concent_Chlore extractible sur produit fini_max_ppm | [68 empty] | 50 | [17 empty] | 50
concent_Chlore total_max_ppm |  | 500 | 200 | [9 empty] | 50 |  |  |  | 200 | 200 |  |  |  | 500 | 200 |  |  |  |  | 200 |  |  |  | 100 | 100 | 100 | 100 | 100 | 50 | 100 | 100 |  |  | 50 | [6 empty] | 100 | 100 | 500 | [10 empty] | 200 | 200 | 200 | [7 empty] | 20 | 25 | 10 |  |  |  |  | 50 |  |  |  |  | 50 | 50 |  |  |  | 50 | 50
concent_Fluor extractible_max_ppm | [86 empty] | 10
concent_Fluor total_max_ppm | [31 empty] | 100 |  | 100
concent_Soufre extractible_max_ppm | [31 empty] | 100 |  |  |  | 50 |  |  | 50 | [41 empty] | 100 |  | 100
concent_Soufre total_max_ppm | 200 | [6 empty] | 500 | 500 | [5 empty] | 200 |  | 200 | 200 | 200 | 1000 | 1500 | [10 empty] | 500 | 700 | 1000 | 200 | 700 | 200 | 200 | 500 |  |  | 500 | [22 empty] | 700 | 200 | 700 | 600 | 1000 | 600 | 200 | 300 | 200 | 200 |  |  |  | 200 | 200 | 200 | 600 | 1000 | 700 | 200 | 200 | 700 | 700 | 600 | 700 | 200 | 200 | 200 | 200
concent_Soufre total_approx_ppm |  | 1500 | 3000 | [18 empty] | 1500 | 3000 | 1500 |  |  |  | 2500 |  |  | 500
concent_Halogène extractible_max_ppm | [35 empty] | 300 | [40 empty] | 200
concent_Halogène total_max_ppm | [36 empty] | 100 | [28 empty] | 200 |  |  |  |  | 200 | 200 | 200 | 200 |  |  |  | 200 | 200 | 200 | 200 | 200 | 200 | 200 | 200 |  |  | 200 | 200 | 200 | 200 | 200 | 200
caract_Densité_min_g.cm-3 | 1.5 | 1.3 | 1.3 | 1.1 | 1.25 | 1.1 | 0.9 | 1.3 | 1.2 | 1.6 | 1.6 | 1.6 | 1.5 | 1.5 | 1.5 | 1.3 | 1.3 | 1.3 | 1.5 | 1.3 | 1.3 | 1.3 | 1.3 | 1.2 | 1.1 | 1.2 | 1.1 | 1.3 | 1 | 0.9 | 1 | 1 | 1.1 | 1 | 1 | 1 | 1 | 1 | 1 | 0.9 | 0.7 | 1 | 1.2 | 1.1 |  | 0.7 | 0.3 |  | 1.45 | 1.45 | 1.5 | 1.68 | 2.18 | 2.2 |  | 2.16 | 0.58 | 0.58 | 1.6 | 1.7 |  | 1.55 | 1.55 | 1.75 | 1 | 1 | 1 | 1 | 1 | 1.1 | 1.1 | 1.6 | 1.6 | 1.6 |  | 2 | 1.3 | 0.95 | 0.7 | 0.95 | 0.95 | 0.7 | 0.7 | 0.7 | 0.9 | 0.7 | 0.7 | 0.7 | 1 | 0.7 | 1.31 | 1.4 | 1.39
caract_Densité_max_g.cm-3 | 1.7 | 1.5 | 1.5 | 1.4 | 1.45 | 1.3 | 1.1 | 1.5 | 1.45 | 1.8 | 1.8 | 1.8 | 1.6 | 1.6 | 1.7 | 1.4 | 1.4 | 1.5 | 1.7 | 1.4 | 1.5 | 1.5 | 1.5 | 1.3 | 1.4 | 1.5 | 1.4 | 1.45 | 1.4 | 1.1 | 1.6 | 1.6 | 1.3 | 1.2 | 1.4 | 1.6 | 1.6 | 1.6 | 1.6 | 1.1 | 1 | 1.6 | 1.45 | 1.4 |  | 1 | 0.5 |  | 1.75 | 1.75 | 2.1 | 1.72 | 2.22 | 2.2 |  | 2.16 | 0.72 | 0.72 | 1.9 | 2 |  | 1.85 | 1.85 | 2.25 | 1 | 1 | 1 | 1 | 1 | 1.1 | 1.1 | 1.6 | 1.6 | 1.6 |  | 2 | 1.7 | 0.95 | 1.1 | 0.95 | 0.95 | 1.1 | 0.7 | 1.1 | 0.9 | 1.1 | 1.1 | 1.1 | 1 | 1.1 | 1.31 | 1.4 | 1.39
caract_Densité_norme | [48 empty] | NF T 48-102 | NF T 48-102 | NF T 48-102 | ASTM D792 | ASTM D792 | DIN 28090 |  | ASTM D 1457 |  |  | NF T 48-102 | NF T 48-102 |  | NF T 48-102 | NF T 48-102 | NF T 48-102 | [11 empty] | DIN 3754 | [14 empty] | NF ISO 2781 | NF ISO 2781 | NF ISO 2781
caract_Densité_obs | [77 empty] | densité du ruban standard | densité du ruban standard | densité du ruban standard | densité du ruban standard | densité du ruban standard | densité du ruban standard | densité du ruban standard | densité du ruban standard | densité du ruban standard | densité du ruban standard | densité du ruban standard | densité du ruban standard | densité du ruban standard
caract_Densité des bagues_min_g.cm-3 | 1.6 | 1.6 |  |  |  | 1.3 |  |  |  |  | 1.9 | 1.75 | 1.7 | 1.7 | 1.6 | 1.4 | 1.4 | 1.5 | 1.6 |  | 1.6 | 1.6 |  |  | 1.2 |  | 1.2 |  |  |  | 1.75 | 1.75 |  |  |  | 1.4 | 1.7 | 1.7 | 1.4 |  |  | 2 | [5 empty] | 1.3 | [29 empty] | 1.4 | 1.2 | 1.4 | 1.4 | 1.2 | 1.2 | 1.2 | 1.4 | 1.3 | 1.3 | 1.2 | 1.2 | 1.5
caract_Densité des bagues_max_g.cm-3 | 1.8 | 1.8 |  |  |  | 1.5 |  |  |  |  | 2 | 1.85 | 2 | 2 | 1.8 | 1.7 | 1.7 | 1.8 | 1.8 |  | 1.8 | 1.8 |  |  | 1.5 |  | 1.5 |  |  |  | 1.95 | 1.95 |  |  |  | 1.8 | 2 | 2 | 1.8 |  |  | 2 | [5 empty] | 1.5 | [29 empty] | 2 | 2 | 2 | 2 | 2 | 1.8 | 2 | 2 | 1.6 | 1.6 | 2 | 1.8 | 1.9
caract_Densité des bagues_norme
caract_Densité des bagues_obs | [77 empty] | densité hors armature | densité hors armature | densité hors armature | densité hors armature | densité hors armature | densité hors armature | densité hors armature | densité hors armature |  |  | densité hors armature |  | densité hors armature
caract_Conductivité thermique_min_W.m-1K-1 | 0.4 | 0.5 | 0.6 | 0.13 |  | 0.2 | 0.3 | 0.4 | 0.4 |  | 0.4 | 0.4 |  | 0.3 |  |  |  |  | 0.4 | 1 | 0.8 | 0.5 | 0.6 | 0.6 | 0.13 | 0.13 | 0.13 | 0.5 | 5 | 5 |  |  |  |  | 5 |  |  |  |  | 10 | 10 |  | 0.3 | 0.3 |  | 0.2 | [5 empty] | 0.48 |  | 0.3 | [23 empty] | 280 | 280 | 280 |  | 280 |  | 280 | 280 | 280 | 280 | 280
caract_Conductivité thermique_max_W.m-1K-1 | 0.8 | 0.5 | 0.6 | 0.13 |  | 0.2 | 0.3 | 0.4 | 0.4 |  | 0.4 | 0.4 |  | 0.3 |  |  |  |  | 0.8 | 1 | 0.8 | 0.5 | 0.6 | 0.6 | 0.13 | 0.13 | 0.13 | 0.5 | 5 | 5 |  |  |  |  | 5 |  |  |  |  | 10 | 10 |  | 0.5 | 0.5 |  | 0.2 | [5 empty] | 0.48 |  | 0.3 | [23 empty] | 280 | 280 | 280 |  | 280 |  | 280 | 280 | 280 | 280 | 280
caract_Conductivité thermique_norme | [51 empty] | ASTM 0177
caract_Conductivité thermique_obs | [77 empty] | pour d = 1,4 | pour d = 1,4 | pour d = 1,4 |  | pour d = 1,4 |  | pour d = 1,4 | pour d = 1,4 | pour d = 1,4 | pour d = 1,4 | pour d = 1,4
caract_Conductivité thermique sens parallèle et perpendiculaire_min_W.m-1K-1 | [77 empty] | 160 | 160 | 160 | 160 | 160 | 160 | 160 | 160 | 160 | 160 | 160 | 160
caract_Conductivité thermique sens parallèle et perpendiculaire_max_W.m-1K-1 | [77 empty] | 160 | 160 | 160 | 160 | 160 | 160 | 160 | 160 | 160 | 160 | 160 | 160
caract_Conductivité thermique sens parallèle et perpendiculaire_norme
caract_Conductivité thermique sens parallèle et perpendiculaire_obs | [77 empty] | pour d = 1,1 | pour d = 1,1 | pour d = 1,1 | pour d = 1,1 | pour d = 1,1 | pour d = 1,1 | pour d = 1,1 | pour d = 1,1 | pour d = 1,1 | pour d = 1,1 | pour d = 1,1 | pour d = 1,1
caract_Conductivité thermique à travers l'épaisseur_min_W.m-1K-1 | [77 empty] | 4 | 4 | 4 | 4 | 4 | 4 | 4 | 4 | 4 | 4 | 4 | 4
caract_Conductivité thermique à travers l'épaisseur_max_W.m-1K-1 | [77 empty] | 4 | 4 | 4 | 4 | 4 | 4 | 4 | 4 | 4 | 4 | 4 | 4
caract_Conductivité thermique à travers l'épaisseur_norme
caract_Conductivité thermique à travers l'épaisseur_obs | [77 empty] | pour d = 1,1 | pour d = 1,1 | pour d = 1,1 | pour d = 1,1 | pour d = 1,1 | pour d = 1,1 | pour d = 1,1 | pour d = 1,1 | pour d = 1,1 | pour d = 1,1 | pour d = 1,1 | pour d = 1,1
caract_Coefficient de frottement_min_adim | 0.05 | 0.05 | 0.05 | 0.05 |  | 0.1 |  | 0.05 | 0.05 | 0.05 | 0.05 | 0.05 | 0.05 | 0.05 | 0.05 |  |  |  | 0.05 |  | 0.05 | 0.05 | 0.05 | 0.05 | 0.05 | 0.05 | 0.05 | 0.05 | 0.05 | 0.05 |  |  |  |  | 0.05 |  |  |  |  | 0.05 | 0.05 |  | 0.05 | 0.05 |  |  |  | 0.01 | [28 empty] | 0.05 | 0.05 | 0.05 | 0.05 | 0.05 | 0.05 | 0.05 | 0.05 | 0.05 | 0.05 | 0.05 | 0.05 | 0.05 | 0.05
caract_Coefficient de frottement_max_adim | 0.05 | 0.1 | 0.1 | 0.1 |  | 0.1 |  | 0.1 | 0.1 | 0.1 | 0.1 | 0.1 | 0.05 | 0.05 | 0.05 |  |  |  | 0.05 |  | 0.1 | 0.1 | 0.1 | 0.1 | 0.1 | 0.1 | 0.1 | 0.1 | 0.1 | 0.1 |  |  |  |  | 0.1 |  |  |  |  | 0.1 | 0.1 |  | 0.1 | 0.1 |  |  |  | 0.05 | [28 empty] | 0.1 | 0.1 | 0.1 | 0.1 | 0.1 | 0.1 | 0.1 | 0.1 | 0.1 | 0.1 | 0.1 | 0.1 | 0.1 | 0.1
caract_Coefficient de frottement_norme
caract_Coefficient de frottement_obs
caract_Dilatation thermique_min_m.m-1K-1 |  | 6e-05 | 6e-05 |  |  |  | 3e-05 | 3e-05 | 3e-05 | [10 empty] | 2e-05 | 5e-05 | 6e-05 | 6e-05 | 2e-05 |  |  |  | 2e-05 | [14 empty] | 3e-05 | 3e-05 | [7 empty] | 0.00012
caract_Dilatation thermique_max_m.m-1K-1 |  | 6e-05 | 6e-05 |  |  |  | 3e-05 | 3e-05 | 3e-05 | [10 empty] | 2e-05 | 5e-05 | 6e-05 | 6e-05 | 2e-05 |  |  |  | 2e-05 | [14 empty] | 3e-05 | 3e-05 | [7 empty] | 0.00016
caract_Dilatation thermique_norme | [51 empty] | ASTM D696
caract_Dilatation thermique_obs
caract_Dilatation thermique sens parallèle et perpendiculaire_min_m.m-1K-1 | [77 empty] | 0 | 0 | 0 | 0 | 0 | 0 | 0 | 0 | 0 | 0 | 0 | 0 | 0
caract_Dilatation thermique sens parallèle et perpendiculaire_max_m.m-1K-1 | [77 empty] | 0 | 0 | 0 | 0 | 0 | 0 | 0 | 0 | 0 | 0 | 0 | 0 | 0
caract_Dilatation thermique sens parallèle et perpendiculaire_norme
caract_Dilatation thermique sens parallèle et perpendiculaire_obs | [77 empty] | pour d = 1,1 | pour d = 1,1 | pour d = 1,1 | pour d = 1,1 | pour d = 1,1 | pour d = 1,1 | pour d = 1,1 | pour d = 1,1 | pour d = 1,1 | pour d = 1,1 | pour d = 1,1 | pour d = 1,1 | pour d = 1,1
caract_Dilatation thermique à travers l'épaisseur_min_m.m-1K-1 | [77 empty] | 2.5e-05 | 2.5e-05 | 2.5e-05 | 2.5e-05 | 2.5e-05 | 2.5e-05 | 2.5e-05 | 2.5e-05 | 2.5e-05 | 2.5e-05 | 2.5e-05 | 2.5e-05 | 2.5e-05
caract_Dilatation thermique à travers l'épaisseur_max_m.m-1K-1 | [77 empty] | 2.5e-05 | 2.5e-05 | 2.5e-05 | 2.5e-05 | 2.5e-05 | 2.5e-05 | 2.5e-05 | 2.5e-05 | 2.5e-05 | 2.5e-05 | 2.5e-05 | 2.5e-05 | 2.5e-05
caract_Dilatation thermique à travers l'épaisseur_obs | [77 empty] | pour d = 1,1 | pour d = 1,1 | pour d = 1,1 | pour d = 1,1 | pour d = 1,1 | pour d = 1,1 | pour d = 1,1 | pour d = 1,1 | pour d = 1,1 | pour d = 1,1 | pour d = 1,1 | pour d = 1,1 | pour d = 1,1
caract_Coefficient de transmission radiale_min_adim | 0.6 | 0.6 |  |  | 0.6 | 0.5 | 0.6 | 0.6 | 0.6 | 0.5 | 0.5 | 0.5 | 0.6 | 0.6 | 0.6 |  |  |  | 0.6 | 0.6 | 0.7 | 0.6 | 0.6 | 0.6 |  | 0.6 |  | 0.6 | 0.6 | 0.6 |  |  |  |  | 0.6 | [7 empty] | 0.6 | 0.6
caract_Coefficient de transmission radiale_max_adim | 0.6 | 0.7 |  |  | 0.7 | 0.5 | 0.6 | 0.6 | 0.6 | 0.5 | 0.5 | 0.5 | 0.6 | 0.6 | 0.6 |  |  |  | 0.6 | 0.6 | 0.7 | 0.7 | 0.6 | 0.6 |  | 0.6 |  | 0.7 | 0.6 | 0.6 |  |  |  |  | 0.6 | [7 empty] | 0.7 | 0.6
caract_Coefficient de transmission radiale_norme
caract_Coefficient de transmission radiale_obs
caract_Résistivité électrique sens parallèle et perpendiculaire_min_Ohm.cm | [77 empty] | 0.001 | 0.001 | 0.001 | 0.001 | 0.001 | 0.001 | 0.001 | 0.001 | 0.001 | 0.001 | 0.001 | 0.001
caract_Résistivité électrique sens parallèle et perpendiculaire_max_Ohm.cm | [77 empty] | 0.001 | 0.001 | 0.001 | 0.001 | 0.001 | 0.001 | 0.001 | 0.001 | 0.001 | 0.001 | 0.001 | 0.001
caract_Résistivité électrique sens parallèle et perpendiculaire_norme
caract_Résistivité électrique sens parallèle et perpendiculaire_obs | [77 empty] | pour d = 1,1 | pour d = 1,1 | pour d = 1,1 | pour d = 1,1 | pour d = 1,1 | pour d = 1,1 | pour d = 1,1 | pour d = 1,1 | pour d = 1,1 | pour d = 1,1 | pour d = 1,1 | pour d = 1,1
caract_Résistivité électrique à travers l'épaisseur_min_Ohm.cm | [77 empty] | 0.05 | 0.05 | 0.05 | 0.05 | 0.05 | 0.05 | 0.05 | 0.05 | 0.05 | 0.05 | 0.05 | 0.05
caract_Résistivité électrique à travers l'épaisseur_max_Ohm.cm | [77 empty] | 0.05 | 0.05 | 0.05 | 0.05 | 0.05 | 0.05 | 0.05 | 0.05 | 0.05 | 0.05 | 0.05 | 0.05
caract_Résistivité électrique à travers l'épaisseur_norme
caract_Résistivité électrique à travers l'épaisseur_obs | [77 empty] | pour d = 1,1 | pour d = 1,1 | pour d = 1,1 | pour d = 1,1 | pour d = 1,1 | pour d = 1,1 | pour d = 1,1 | pour d = 1,1 | pour d = 1,1 | pour d = 1,1 | pour d = 1,1 | pour d = 1,1
caract_Perte de masse à température élevée_max_%/h | [34 empty] | 4 |  |  |  | 4 | [32 empty] | 3 | 4 | 4 | [12 empty] | 4 |  | 4
caract_Perte de masse à température élevée_norme | [34 empty] | EN14772 | [36 empty] | EN14772§6.7 | EN14772§6.7 | EN14772§6.7 | [12 empty] | EN14772§6.7 |  | EN14772§6.7
caract_Retrait linéaire sur matériaux à l'état libre_min_% | [45 empty] | 4 | 5
caract_Retrait linéaire sur matériaux à l'état libre_max_% | [45 empty] | 4 | 12
caract_Retrait linéaire sur matériaux à l'état libre_norme
caract_Retrait linéaire sur matériaux à l'état libre_obs | [45 empty] | T = 800 °C | T = 650 °C
caract_Résistance à la rupture_min_MPa | [48 empty] | 10 | 10 | 14 | [7 empty] | 10 | 8 |  | 10 | 10 | 13 | [11 empty] | 15 | [14 empty] | 12 | 5.5 | 13
caract_Résistance à la rupture_max_MPa | [90 empty] | 12 | 5.5 | 13
caract_Résistance à la rupture_norme | [48 empty] | NF T 48-103 | NF T 48-103 | NF T 48-103 | [7 empty] | NF T 48-103 | NF T 48-103 |  | NF T 48-103 | NF T 48-103 | NF T 48-103 | [11 empty] | DIN 52910 | [14 empty] | NF ISO 37 | NF ISO 37 | NF ISO 37
caract_Résistance à la rupture_obs | [48 empty] | sens perpendiculaire | sens perpendiculaire | sens perpendiculaire
caract_Allongement à la rupture_min_% | [90 empty] | 200 | 90 | 269
caract_Allongement à la rupture_max_% | [90 empty] | 200 | 90 | 269
caract_Allongement à la rupture_norme_% | [90 empty] | NF ISO 37 | NF ISO 37 | NF ISO 37
caract_Relaxation à chaud_min_MPa | [48 empty] | 35 | 35 | 35 | [7 empty] | 32 |  | 15 | 34 | 34 | 36 | 48 | 48 | 48 | 48 | 45 | 48 | 48 |  |  |  |  | 40
caract_Relaxation à chaud_max_MPa | [48 empty] | 35 | 35 | 35 | [7 empty] | 32 |  |  | 34 | 34 | 36 | [11 empty] | 40
caract_Relaxation à chaud_norme | [48 empty] | DIN 52913 | DIN 52913 | DIN 52913 | [7 empty] | DIN 52913 |  | DIN 52913 | DIN 52913 | DIN 52913 | DIN 52913 | DIN 52913 | DIN 52913 | DIN 52913 | DIN 52913 | DIN 52913 | DIN 52913 | DIN 52913 |  |  |  |  | DIN 52913
caract_Relaxation à chaud_obs | [48 empty] | charge résiduelle - essai "Mohr" à 300 °C | charge résiduelle - essai "Mohr" à 300 °C | charge résiduelle - essai "Mohr" à 300 °C | [7 empty] | charge résiduelle - essai "Mohr" à 300 °C |  | 16h, 175 °C, 50 MPa | charge résiduelle - essai "Mohr" à 300 °C | charge résiduelle - essai "Mohr" à 300 °C | charge résiduelle - essai "Mohr" à 300 °C | [11 empty] | 16 h, 300°C, 50 MPa
caract_Variation de volume après immersion sous IRM901_min_% | [92 empty] | 2.3
caract_Variation de volume après immersion sous IRM901_max_% | [92 empty] | 2.3
caract_Variation de volume après immersion sous IRM901_norme
caract_Variation de volume après immersion sous IRM901_obs | [92 empty] | 70 h / 150 °C
caract_Variation de volume après immersion sous IRM903_min_% | [92 empty] | 27
caract_Variation de volume après immersion sous IRM903_max_% | [92 empty] | 27
caract_Variation de volume après immersion sous IRM903_norme
caract_Variation de volume après immersion sous IRM903_obs | [92 empty] | 70 h / 150 °C
caract_Variation de volume après immersion sous F103_min_% | [90 empty] | 18
caract_Variation de volume après immersion sous F103_max_% | [90 empty] | 18
caract_Variation de volume après immersion sous F103_norme
caract_Variation de volume après immersion sous F103_obs | [90 empty] | 22 h / 100°C
caract_Déformations rémanentes après compression_min_% | [90 empty] | 15 | 3.2
caract_Déformations rémanentes après compression_max_% | [90 empty] | 15 | 3.2
caract_Déformations rémanentes après compression_norme | [90 empty] | NF ISO 815-1 | NF ISO 815-1
caract_Déformations rémanentes après compression_obs | [90 empty] | 70 h / 100 °C | 70 h / 100 °C - 14,4% à 70h / 150 °C
caract_Compressibilité_min_% | [48 empty] | 7 | 7 | 7 | 30 |  | 8 |  |  |  |  | 6 | 7 | 5 | 6 | 6 | 6 | 30 | 30 | 30 | 30 | 30 | 30 | 30 | 35 | 35 | 37 |  | 20 | [13 empty] | 45
caract_Compressibilité_max_% | [48 empty] | 13 | 13 | 15 | 45 |  | 12 |  |  |  |  | 12 | 13 | 15 | 12 | 12 | 12 | 40 | 40 | 40 | 40 | 50 | 40 | 40 | 35 | 35 | 37 |  | 20
caract_Compressibilité_norme | [48 empty] | ASTM F36J | ASTM F36J | ASTM F36J | ASTM F36J |  | ASTM F36J |  |  |  |  | ASTM F36J | ASTM F36J | ASTM F36J | ASTM F36J | ASTM F36J | ASTM F36J | ASTM F36J | ASTM F36J | ASTM F36J | ASTM F36J | ASTM F36J | ASTM F36J | ASTM F36J | ASTM F36J | ASTM F36J | ASTM F36J |  | ASTM F36J
caract_Compressibilité_obs | [48 empty] | en % de l'épaisseur initiale | en % de l'épaisseur initiale | en % de l'épaisseur initiale | [7 empty] | en % de l'épaisseur initiale | en % de l'épaisseur initiale |  | en % de l'épaisseur initiale | en % de l'épaisseur initiale | en % de l'épaisseur initiale
caract_Compressibilité après immersion sous eau_min_% | [48 empty] | 14 | 14 | [9 empty] | 10 |  | 8 | 8 | 8
caract_Compressibilité après immersion sous eau_max_% | [48 empty] | 14 | 14 | 15 | [8 empty] | 10 |  | 10 | 10 | 10
caract_Compressibilité après immersion sous eau_norme | [48 empty] | ASTM F36 | ASTM F36 | ASTM F36 | [8 empty] | ASTM F 36 |  | ASTM F 36 | ASTM F 36 | ASTM F 36
caract_Compressibilité après immersion sous eau_obs
caract_Reprise élastique après immersion eau_min_% | [48 empty] | 50 | 50 | 55 | [8 empty] | 50 |  | 50 | 50 | 50
caract_Reprise élastique après immersion eau_norme | [48 empty] | ASTM F36 | ASTM F36 | ASTM F36 | [8 empty] | 50 |  | ASTM F 36 | ASTM F 36 | ASTM F 36
caract_Reprise élastique après immersion eau_obs
caract_Résistance à la compression_min_MPa | [47 empty] | 100 | [23 empty] | 49 | 49 | 48 |  |  |  | 200 | 200 | 200 | 200 | 200 | 200 | 200 | 200 | 200 | 200 | 200 | 200 | 200
caract_Résistance à la compression_max_MPa | [47 empty] | 100 | [29 empty] | 200 | 200 | 200 | 200 | 200 | 200 | 200 | 200 | 200 | 200 | 200 | 200 | 200
caract_Résistance à la compression_norme | [71 empty] | DIN 52913 | DIN 52913 | DIN 52913
caract_Résistance à la compression_obs | [71 empty] | 16 h, 50 MPa, 300 °C | 16 h, 50 MPa, 300 °C | 16 h, 50 MPa, 300 °C |  |  |  | pour d = 1 et e = 0,35 | pour d = 1 et e = 0,35 | pour d = 1 et e = 0,35 | pour d = 1,1 et e = 0,4 | pour d = 1,1 et e = 0,4 | pour d = 1,1 et e = 0,4 | pour d = 1,1 et e = 0,35 | pour d = 1,1 et e = 0,35 | pour d = 1,1 et e = 0,35 | pour d = 1,1 et e = 0,35 | pour d = 1,1 et e = 0,35 | pour d = 1,1 et e = 0,4 | pour d = 1,1 et e = 0,35
caract_Reprise élastique_min_% | [51 empty] | 35 | 35 | 45 |  |  |  |  | 50 | 50 | 45 | 55 | 55 | 55 | 15 | 15 | 15 | 15 | 10 | 15 | 15 | 20 | 20 | 17 |  | 40 | [13 empty] | 8
caract_Reprise élastique_max_% | [51 empty] | 35 | 35 |  |  | 0.035 | [8 empty] | 20 | 20 | 20 | 20 | 15 | 20 | 20 |  |  |  |  | 40
caract_Reprise élastique_norme | [51 empty] | ASTM F36 | ASTM F36 | ASTM F36 |  |  |  |  | ASTM F36 | ASTM F36 | ASTM F36J | ASTM F36 | ASTM F36 | ASTM F36 | ASTM F 36 | ASTM F 36 | ASTM F 36 | ASTM F 36 | ASTM F 36 | ASTM F 36 | ASTM F 36 | ASTM F36A | ASTM F36A | ASTM F36A |  | ASTM F 36J
caract_Reprise élastique_obs | [58 empty] | en % de l'écrasement | en % de l'écrasement |  | en % de l'écrasement | en % de l'écrasement | en % de l'écrasement
caract_Limite élastique à 20 °C_min_MPa | [48 empty] | 150 | 150 | 150 | [7 empty] | 150 |  |  | 150 | 150 | 150
caract_Limite élastique à 20 °C_max_Mpa | [48 empty] | 150 | 150 | 150 | [7 empty] | 150 |  |  | 150 | 150 | 150
caract_Limite élastique à 200 °C_min_Mpa | [48 empty] | 50 | 50 | 50 | [7 empty] | 50 |  |  | 50 | 50 | 50
caract_Limite élastique à 200 °C_max_Mpa | [48 empty] | 50 | 50 | 50 | [7 empty] | 50 |  |  | 50 | 50 | 50
caract_Étanchéité aux gaz (1)_max_cm3/min | [48 empty] | 0.5 | 0.5 | 2 | [7 empty] | 1 |  |  | 1 | 1 | 2
caract_Étanchéité aux gaz (1)_norme | [48 empty] | DIN 3535-6 | DIN 3535-6 | DIN 3535-6 | [7 empty] | DIN 3535-6 |  |  | DIN 3535-6 | DIN 3535-6 | DIN 3535-6
caract_Étanchéité aux gaz (2)_min_mg.s-1m-1 | [69 empty] | 0.016 | 0.016
caract_Étanchéité aux gaz (2)_max_mg.s-1m-1 | [53 empty] | 0.01 | [7 empty] | 0.1 | 0.1 | [6 empty] | 0.016 | 0.016 | 0.02 | 0.02 | 0.02
caract_Étanchéité aux gaz (2)_norme | [53 empty] | DIN 28090 | [7 empty] | DIN 28090-2 | DIN 28090-2 | [6 empty] | DIN3535-6 | DIN3535-6 | DIN3535-6 | DIN3535-6 | DIN3535-6
caract_Fuite d'hélium (1)_min_atm.cm3/s | [30 empty] | 0.0005 |  | 0.0005 | 0.0005
caract_Fuite d'hélium (1)_max_atm.cm3/s | [30 empty] | 0.0005 |  | 0.0005 | 0.0005 | [14 empty] | 0.00121 | 0.00121 | [11 empty] | 0.00121 | 0.00121 |  | 0.0133 | 0.0133 | 0.0133 | 0.0133 | 0.0033 |  | 0.0133
caract_Fuite d'hélium (1)_norme | [64 empty] | DIN 3535-6 | DIN 3535-6 | DIN 3535-6 | DIN 3535-6 | DIN 3535-6 |  | DIN 3535-6
caract_Fuite d'hélium (1)_obs | [30 empty] | vanne 8" série 300 lbs (cotes 34,9x50,8) 50 bar (mesure initiale par reniflage) |  | vanne 8" série 300 lbs (cotes 34,9x50,8) 50 bar (mesure initiale par reniflage) | vanne 8" série 300 lbs (cotes 34,9x50,8) 50 bar (mesure initiale par reniflage) | [14 empty] | sous contrainte de 35 MPa et pression hélium 40 bar | sous contrainte de 35 MPa et pression hélium 40 bar | [11 empty] | sous contrainte de 35 MPa et pression hélium 40 bar | sous contrainte de 35 MPa et pression hélium 40 bar |  | sous contrainte de 35 MPa et pression hélium 40 bar | sous contrainte de 35 MPa et pression hélium 40 bar | sous contrainte de 35 MPa et pression hélium 40 bar | sous contrainte de 35 MPa et pression hélium 40 bar | sous contrainte de 35 MPa et pression hélium 40 bar |  | sous contrainte de 35 MPa et pression hélium 40 bar
caract_Fuite d'hélium (2)_min_mg.s-1m-1
caract_Fuite d'hélium (2)_max_mg.s-1m-1 | [54 empty] | 0.1 | 5e-07
caract_Fuite d'hélium (2)_mg.s-1m-1
caract_Fuite d'hélium (2)_obs | [54 empty] | sous contrainte de 21 MPa et pression hélium 28 bar (2,5x10-4 à 37 MPa et 3x10-6 à 53 MPa) | sous contrainte de 35 MPa et pression hélium 40 bar
caract_Fuite d'azote_max_atm.cm3.s-1 | [52 empty] | 0.01
caract_Fuite d'azote_norme | [52 empty] | DIN 3535
caract_Fuite d'azote_obs | [52 empty] | sous contrainte de 32 MPa et pression 40 bar
caract_Δm après immersion sous solvant type B_max_% | [48 empty] | 12 | 12 | 10 | [8 empty] | 12 |  | 12 | 12 | 12
caract_Δm après immersion sous solvant type B_norme | [48 empty] | BS 7531, DIN 3754-1 | BS 7531, DIN 3754-1 | BS 7531, DIN 3754-1 | [8 empty] | BS 7531, DIN 3754-1 |  | BS 7531, DIN 3754-1 | BS 7531, DIN 3754-1 | BS 7531, DIN 3754-1
caract_Δm après immersion sous solvant type B_obs | [48 empty] | 24 h à 23 °C | 24 h à 23 °C | 24 h à 23 °C | [8 empty] | 24 h à 23°C |  | 24 h à 23°C | 24 h à 23°C | 24 h à 23°C
caract_Δe après immersion sous solvant type B_max_% | [48 empty] | 8 | 8 | 8 | [8 empty] | 10 | 10 | 9 | 9 | 9
caract_Δe après immersion sous solvant type B_norme | [48 empty] | BS 7531, DIN 3754-1 | BS 7531, DIN 3754-1 | BS 7531, DIN 3754-1 | [8 empty] | BS 7531, DIN 3754-1 | ASTM F146 | BS 7531, DIN 3754-1 | BS 7531, DIN 3754-1 | BS 7531, DIN 3754-1
caract_Δe après immersion sous solvant type B_obs | [48 empty] | 24 h à 23 °C | 24 h à 23 °C | 24 h à 23 °C | [8 empty] | 24 h à 23°C | 24 h à 23°C | 24 h à 23°C | 24 h à 23°C | 24 h à 23°C
caract_Δm après immersion sous huile IRM 903_max_% | [48 empty] | 14 | 14 | 14 | [8 empty] | 12 |  | 12 | 12 | 10
caract_Δm après immersion sous huile IRM 903_norme | [48 empty] | BS 7531, DIN 3754-1 | BS 7531, DIN 3754-1 | BS 7531, DIN 3754-1 | [8 empty] | BS 7531, DIN 3754-1 |  | BS 7531, DIN 3754-1 | BS 7531, DIN 3754-1 | BS 7531, DIN 3754-1
caract_Δm après immersion sous huile IRM 903_obs | [48 empty] | 5 h à 150 °C | 5 h à 150 °C | 5 h à 150 °C | [8 empty] | 5 h à 150°C |  | 5 h à 150°C | 5 h à 150°C | 5 h à 150°C
caract_Δe après immersion sous huile IRM 903_max_% | [48 empty] | 6 | 6 | 6 | [8 empty] | 8 | 10 | 5 | 5 | 5
caract_Δe après immersion sous huile IRM 903_norme | [48 empty] | BS 7531, DIN 3754-1 | BS 7531, DIN 3754-1 | BS 7531, DIN 3754-1 | [8 empty] | BS 7531, DIN 3754-1 | ASTM F146 | BS 7531, DIN 3754-1 | BS 7531, DIN 3754-1 | BS 7531, DIN 3754-1
caract_Δe après immersion sous huile IRM 903_obs | [48 empty] | 5 h à 150 °C | 5 h à 150 °C | 5 h à 150 °C | [8 empty] | 5 h à 150°C |  | 5 h à 150°C | 5 h à 150°C | 5 h à 150°C
caract_Δm après immersion sous eau distillée_max_% | [48 empty] | 8 | 8 | 8 | [8 empty] | 9 |  | 8 | 8 | 8
caract_Δm après immersion sous eau distillée_norme | [48 empty] | BS 7531, DIN 3754-1 | BS 7531, DIN 3754-1 | BS 7531, DIN 3754-1 | [8 empty] | BS 7531, DIN 3754-1 |  | BS 7531, DIN 3754-1 | BS 7531, DIN 3754-1 | BS 7531, DIN 3754-1
caract_Δm après immersion sous eau distillée_obs | [48 empty] | 48 h à 100 °C | 48 h à 100 °C | 48 h à 100 °C | [8 empty] | 48 h à 100°C |  | 48 h à 100°C | 48 h à 100°C | 48 h à 100°C
caract_Δe après immersion sous eau distillée_max_% | [48 empty] | 4 | 4 | 4 | [8 empty] | 5 |  | 4 | 4 | 4
caract_Δe après immersion sous eau distillée_norme | [48 empty] | BS 7531, DIN 3754-1 | BS 7531, DIN 3754-1 | BS 7531, DIN 3754-1 | [8 empty] | BS 7531, DIN 3754-1 |  | BS 7531, DIN 3754-1 | BS 7531, DIN 3754-1 | BS 7531, DIN 3754-1
caract_Δe après immersion sous eau distillée_obs | [48 empty] | 48 h à 100 °C | 48 h à 100 °C | 48 h à 100 °C | [8 empty] | 48 h à 100°C |  | 48 h à 100°C | 48 h à 100°C | 48 h à 100°C
caract_Δm après immersion sous H2SO4 95 %_max_% | [53 empty] | 2
caract_Δm après immersion sous H2SO4 95 %_norme | [53 empty] | ASTM F 104 - A
caract_Δm après immersion sous H2SO4 95 %_obs | [53 empty] | 48 h à 23 °C
caract_Δe après immersion sous H2SO4 95 %_max_% | [53 empty] | 2
caract_Δe après immersion sous H2SO4 95 %_norme | [53 empty] | ASTM F 104 - A
caract_Δe après immersion sous H2SO4 95 %_obs | [53 empty] | 48 h à 23 °C
caract_Δm après immersion sous HNO3 60 %_max_% | [53 empty] | 2
caract_Δm après immersion sous HNO3 60 %_norme | [53 empty] | ASTM F 104 - A
caract_Δm après immersion sous HNO3 60 %_obs | [53 empty] | 48 h à 23 °C
caract_Δe après immersion sous HNO3 60 %_max_% | [53 empty] | 2
caract_Δe après immersion sous HNO3 60 %_norme | [53 empty] | ASTM F 104 - A
caract_Δe après immersion sous HNO3 60 %_obs | [53 empty] | 48 h à 23 °C
caract_Δm après immersion sous H2SO4 65 %_max_% | [58 empty] | 10
caract_Δm après immersion sous H2SO4 65 %_norme | [58 empty] | BS 7531, DIN 3754-1
caract_Δm après immersion sous H2SO4 65 %_obs | [58 empty] | 48 h à 23 °C
caract_Δe après immersion sous H2SO4 65 %_max_% | [58 empty] | 10
caract_Δe après immersion sous H2SO4 65 %_norme | [58 empty] | BS 7531, DIN 3754-1
caract_Δe après immersion sous H2SO4 65 %_obs | [58 empty] | 48 h à 23 °C
caract_Δm après immersion sous HNO3 50 %_max_% | [58 empty] | 15
caract_Δm après immersion sous HNO3 50 %_norme | [58 empty] | BS 7531, DIN 3754-1
caract_Δm après immersion sous HNO3 50 %_obs | [58 empty] | 48 h à 23 °C
caract_Δe après immersion sous HNO3 50 %_max_% | [58 empty] | 15
caract_Δe après immersion sous HNO3 50 %_norme | [58 empty] | BS 7531, DIN 3754-1
caract_Δe après immersion sous HNO3 50 %_obs | [58 empty] | 48 h à 23 °C
caract_Δm après immersion sous NaOH 40 %_max_% | [58 empty] | 5
caract_Δm après immersion sous NaOH 40 %_norme | [58 empty] | BS 7531, DIN 3754-1
caract_Δm après immersion sous NaOH 40 %_obs | [58 empty] | 48 h à 23 °C
caract_Δe après immersion sous NaOH 40 %_max_% | [58 empty] | 5
caract_Δe après immersion sous NaOH 40 %_norme | [58 empty] | BS 7531, DIN 3754-1
caract_Δe après immersion sous NaOH 40 %_obs | [58 empty] | 48 h à 23 °C
caract_Δm après immersion sous huile ASTM n° 1_max_% | [61 empty] | 8 | 8 | 8
caract_Δm après immersion sous huile ASTM n° 1_norme | [61 empty] | BS 7531, DIN 3754-1 | BS 7531, DIN 3754-1 | BS 7531, DIN 3754-1
caract_Δm après immersion sous huile ASTM n° 1_obs | [61 empty] | 70 h à 100 °C | 70 h à 100 °C | 70 h à 100 °C
caract_Δe après immersion sous huile ASTM n° 1_max_% | [61 empty] | 1 | 1 | 1
caract_Δe après immersion sous huile ASTM n° 1_norme | [61 empty] | BS 7531, DIN 3754-1 | BS 7531, DIN 3754-1 | BS 7531, DIN 3754-1
caract_Δe après immersion sous huile ASTM n° 1_obs | [61 empty] | 70 h à 100 °C | 70 h à 100 °C | 70 h à 100 °C
caract_Δm après immersion sous mélange antigel 50/50_max_% | [61 empty] | 8 | 8 | 8
caract_Δm après immersion sous mélange antigel 50/50_norme | [61 empty] | BS 7531, DIN 3754-1 | BS 7531, DIN 3754-1 | BS 7531, DIN 3754-1
caract_Δm après immersion sous mélange antigel 50/50_obs | [61 empty] | 70 h à 100 °C | 70 h à 100 °C | 70 h à 100 °C
caract_Δe après immersion sous mélange antigel 50/50_max_% | [61 empty] | 4 | 4 | 4
caract_Δe après immersion sous mélange antigel 50/50_norme | [61 empty] | BS 7531, DIN 3754-1 | BS 7531, DIN 3754-1 | BS 7531, DIN 3754-1
caract_Δe après immersion sous mélange antigel 50/50_obs | [61 empty] | 70 h à 100 °C | 70 h à 100 °C | 70 h à 100 °C
caract_Résistance à la traction_min_MPa | [51 empty] | 13 |  |  |  | 32 |  |  |  |  | 5 | [16 empty] | 4.5 | 4.5 | 4.5 |  |  |  | 4.5 | 4.5 |  |  |  |  | 4.5
caract_Résistance à la traction_max_MPa | [51 empty] | 13 |  |  |  | 32
caract_Résistance à la traction_norme | [51 empty] | ASTM D4745 |  |  |  | ASTM D 1457 |  |  |  |  | ASTM F152
caract_Résistance à la traction_obs | [77 empty] | pour d > 1 | pour d > 1 | pour d > 1 |  |  |  | pour d > 1 | pour d > 1 |  |  |  |  | pour d > 1
caract_Résistance au déchirement (méthode C)_min_kN.m-1 | [90 empty] | 33
caract_Résistance au déchirement (méthode C)_max_kN.m-1 | [90 empty] | 33
caract_Résistance au déchirement (méthode C)_norme | [90 empty] | NF ISO 34
caract_Elongation_min_% | [51 empty] | 200 |  |  |  | 650
caract_Elongation_max_% | [51 empty] | 200 |  |  |  | 650
caract_Elongation_norme | [51 empty] | ASTM D4745 |  |  |  | ASTM D 1457
caract_Elongation_obs
caract_Dureté_min_Shore D | [51 empty] | 54 | [38 empty] | 80 | 70 | 70
caract_Dureté_max_Shore D | [51 empty] | 54 | [38 empty] | 80 | 80 | 80
caract_Dureté_norme | [51 empty] | ASTM D2240 | [38 empty] | NF ISO 719-1 | NF ISO 719-1 | NF ISO 719-1
caract_Dureté_obs
caract_Module à 100 %_min_% | [90 empty] | 7
caract_Module à 100 %_max_% | [90 empty] | 7
caract_Module à 100 %_norme | [90 empty] | NF ISO 37
caract_Température limite de non fragilité Britlle- état initial_min_°C | [90 empty] | -70 |  | -20
caract_Température limite de non fragilité Britlle- état initial_max_°C | [90 empty] | -70 |  | -20
caract_Température limite de non fragilité Britlle- état initial_norme | [90 empty] | EN ISO 2039-1
caract_Température de rétraction TR 10 - état initial_min_°C | [90 empty] | -32 |  | -22
caract_Température de rétraction TR 10 - état initial_max_°C | [90 empty] | -32 |  | -22
caract_Température de rétraction TR 10 - état initial_norme
caract_Température de rétraction TR 10 - état initial_obs
caract_Module de compression à température ambiante KSW_min_% | [52 empty] | 8 | [18 empty] | 25 | 35 | 35
caract_Module de compression à température ambiante KSW_max_% | [52 empty] | 8 | [18 empty] | 25 | 35 | 35
caract_Module de compression à température ambiante KSW_norme | [52 empty] | DIN 28090-2 | [18 empty] | DIN 28090-2 | DIN 28090-2 | DIN 28090-2
caract_Module de compression à température ambiante KSW_obs | [52 empty] | 20 MPa
caract_Relaxation au fluage à température ambiante KRW_min_% | [52 empty] | 3 | [18 empty] | 5 | 5 | 5
caract_Relaxation au fluage à température ambiante KRW_max_% | [52 empty] | 3 | [18 empty] | 5 | 5 | 5
caract_Relaxation au fluage à température ambiante KRW_norme | [52 empty] | DIN 28090-2 | [18 empty] | DIN 28090-2 | DIN 28090-2 | DIN 28090-2
caract_Relaxation au fluage à température ambiante KRW_obs | [52 empty] | 1 MPa
caract_Module de compression à température élévée WSW_min_% | [52 empty] | 15
caract_Module de compression à à température élévée WSW_max_% | [52 empty] | 15 | [18 empty] | 3 | 3 | 3
caract_Module de compression à température élévée WSW_norme | [52 empty] | DIN 28090-2 | [18 empty] | DIN 28090-2 | DIN 28090-2 | DIN 28090-2
caract_Module de compression à température élévée WSW_obs | [52 empty] | 150 °C, 20 MPa , 16 heures | [18 empty] | à 300 °C | à 300 °C | à 300 °C
caract_Relaxation au fluage à température élévée WRW_min_% | [52 empty] | 4 | [18 empty] | 1 | 4 | 4
caract_Relaxation au fluage à température élévée WRW_max_% | [52 empty] | 4 | [18 empty] | 1 | 4 | 4
caract_Relaxation au fluage à température élévée WRW_norme | [52 empty] | DIN 28090-2 | [18 empty] | DIN 28090-2 | DIN 28090-2 | DIN 28090-2
caract_Relaxation au fluage à température élévée WRW_obs | [52 empty] | 150 °C, 1 MPa, 16 heures | [18 empty] | à 300 °C | à 300 °C | à 300 °C
caract_Résistance au fluage 150°C, 30 MPa_min_MPa | [52 empty] | 16.5
caract_Résistance au fluage 150°C, 30 MPa_max_MPa | [52 empty] | 16.5
caract_Résistance au fluage 150°C, 30 MPa_norme | [52 empty] | DIN 52913
caract_Résistance au fluage 175°C, 50 MPa_min_MPa | [52 empty] | 29
caract_Résistance au fluage 175°C, 50 MPa_max_MPa | [52 empty] | 29
caract_Résistance au fluage 175°C, 50 MPa_norme | [52 empty] | DIN 52913
caract_Relaxation sous contrainte à chaud_min_% | [53 empty] | 14
caract_Relaxation sous contrainte à chaud_norme | [53 empty] | DIN 52913
caract_Relaxation sous contrainte à chaud_obs | [53 empty] | 30 MPa, 16 heures, 150 °C
caract_Compression sous contrainte à froid_max_% | [53 empty] | 20
caract_Compression sous contrainte à froid_norme
caract_Compression sous contrainte à froid_obs | [53 empty] | sous 50 MPa
caract_Perméabilité à travers l'épaisseur_min_cm2.s-1atm-1 | [77 empty] | 1e-05 | 1e-05 | 1e-05 | 1e-05 | 1e-05 | 1e-05 |  |  | 1e-05 | 1e-05 | 1e-05 | 1e-05
caract_Perméabilité à travers l'épaisseur_max_cm2.s-1atm-1 | [77 empty] | 1e-05 | 1e-05 | 1e-05 | 1e-05 | 1e-05 | 1e-05 |  |  | 1e-05 | 1e-05 | 1e-05 | 1e-05
caract_Facteur d'étanchéité "m"_min_adim | [64 empty] | 2.5 | 2.5 | 2.5 | 2.5 | 2 | 2.5 | 2.5
caract_Facteur d'étanchéité "m"_max_adim | [64 empty] | 2.5 | 2.5 | 2.5 | 2.5 | 2 | 2.5 | 2.5
caract_Facteur d'étanchéité "m"_norme | [64 empty] | ASME | ASME | ASME | ASME | ASME | ASME | ASME
caract_Facteur d'étanchéité "y"_min_MPa | [64 empty] | 30 | 30 | 30 | 30 | 8 | 30 | 30
caract_Facteur d'étanchéité "y"_max_MPa | [64 empty] | 30 | 30 | 30 | 30 | 8 | 30 | 30
caract_Facteur d'étanchéité "y"_norme | [64 empty] | ASME | ASME | ASME | ASME | ASME | ASME | ASME
param_Tenue en température_min_°C | -50 | -50 | -50 | -50 | -50 | -50 | -50 | -50 | -50 | -50 | -50 | -50 | -50 | -50 | -50 | -50 | -50 | -50 | -50 | -50 | -50 | -50 | -50 | -50 | -50 | -50 | -50 | -50 | -50 | -50 | -200 | -200 | -200 | -200 | -200 | -200 | -200 | -200 | -200 | -200 | -200 | -200 | -50 | -50 | 0 | 0 | 0 | -50 | 0 | 0 | 0 | -100 | -200 | -210 | -240 | -200 | -160 | -240 | 0 | 0 | -50 | -30 | -30 | -30 | 0 | 0 | 0 | 0 | 0 | 0 | 0 | -200 | -200 | -200 | 0 |  | -200 | 0 | 0 | 0 | 0 | 0 | 0 | 0 | 0 | 0 | -200 | 0 | 0 | 0 | -40 | 0 | -20
param_Tenue en température_max_°C | 250 | 300 | 300 | 260 | 260 | 120 | 100 | 260 | 260 | 280 | 280 | 280 | 300 | 300 | 300 | 300 | 300 | 300 | 300 | 300 | 300 | 300 | 300 | 275 | 200 | 260 | 260 | 300 | 600 | 600 | 600 | 600 | 600 | 600 | 600 | 600 | 650 | 650 | 600 | 600 | 550 | 600 | 260 | 200 | 540 | 850 | 850 | 120 | 450 | 450 | 450 | 260 | 260 | 260 | 270 | 250 | 150 | 260 | 200 | 300 | 180 | 440 | 440 | 440 | 650 | 650 | 650 | 650 | 650 | 650 | 650 | 700 | 700 | 700 | 350 |  | 600 | 600 | 600 | 600 | 650 | 650 | 650 | 650 | 650 | 600 | 600 | 650 | 650 | 650 | 100 | 150 | 150
param_Tenue en température_obs | [28 empty] | < 450 °C si milieu oxydant | < 450 °C si milieu oxydant | < 450 °C si milieu oxydant | < 450 °C si milieu oxydant | < 450 °C si milieu oxydant | < 450 °C si milieu oxydant | < 450 °C si milieu oxydant | < 450 °C si milieu oxydant | < 450 °C si milieu oxydant | < 450 °C si milieu oxydant | < 450 °C si milieu oxydant | < 450 °C si milieu oxydant | < 450 °C si milieu oxydant | < 450 °C si milieu oxydant |  |  |  | Tenue en pression de 100 bar à froid | [14 empty] | Tenue en température de 120 °C à vapeur et 140 °C en opération continue |  |  |  | < 450 °C si milieu oxydant | < 450 °C si milieu oxydant | < 450 °C si milieu oxydant | < 450 °C si milieu oxydant | < 450 °C si milieu oxydant | < 450 °C si milieu oxydant | < 450 °C si milieu oxydant | < 550 °C si milieu oxydant | < 550 °C si milieu oxydant | < 550 °C si milieu oxydant |  |  | Tenue en température < 450 °C si milieu oxydant ou liquide | < 450 °C si milieu oxydant | < 450 °C si milieu oxydant | < 450 °C si milieu oxydant | < 450 °C si milieu oxydant | < 450 °C si milieu oxydant | < 450 °C si milieu oxydant | < 450 °C si milieu oxydant | < 450 °C si milieu oxydant | < 450 °C si milieu oxydant | < 450 °C si milieu oxydant | < 450 °C si milieu oxydant / < 2500 °C en milieu inerte | < 450 °C si milieu oxydant | < 450 °C si milieu oxydant | Conditions sous air en service prolongé et dynamique. Tmin = -65 °C en statique. Tmax = 150 °C si sous air et service limité 24h. Tmax = 140 °C dans l'eau et service prolongé. Tmax = 170 °C dans l'eau et service limité 24h. |  | En service prolongé. -20 à 175 °C en service limité 24 h
param_Tenue en pression_max_bar | 80 | 1000 | 200 | 100 | 200 | 400 | 100 | 100 | 100 | 100 | 100 | 100 | 300 | 300 | 100 | 300 | 300 | 300 | 110 | 300 | 1800 | 1000 | 200 | 100 | 1000 | 100 | 100 | 200 | 400 | 300 | 400 | 400 | 300 | 300 | 400 | 400 | 400 | 400 | 400 | 300 | 300 | 400 | 100 | 60 | 100 | 100 | 100 | 50 | 130 | 130 | 150 | 100 | 85 | 100 | 210 | 100 | 200 | 200 | 60 | 60 | 40 | 100 | 100 | 130 | 650 | 650 | 650 | 650 | 650 | 650 | 650 | 250 | 250 | 250 | 100 |  | 400 | 250 | 250 | 600 | 600 | 600 | 600 | 600 | 600 | 600 | 400 | 600 | 600 | 600
param_Tenue en pression_obs | [12 empty] | Vapeur : 80 bar / 285 °C. Liquide : 150 bar / 200 °C | Vapeur : 80 bar / 285 °C. Liquide : 150 bar / 200 °C | [18 empty] | < 80 bar sur vannes en montage seul et < 20 bar sur pompes | < 80 bar sur vannes en montage seul et < 20 bar sur pompes | [11 empty] | Pression usuelle d'utilisation < 10 bar | [28 empty] | < 50 bar à 250 °C
param_Tenue en vitesse_max_m.s-1 | 20 | 10 | 25 | 5 | 20 | 15 |  | 15 | 15 | 10 | 10 | 10 | 5 | 5 | 25 |  |  |  | 26 | 25 | 22 | 10 | 25 | 20 | 1 | 20 | 5 | 20 | 1 | 25 | 1 | 1 | 12 | 12 | 1 | 1 |  |  |  | 35 | 35 |  | 15 | 15 | 12 | 0.2
param_Tenue chimique (pH)_min_adim | 0 | 2 | 2 | 2 | 1 | 4 | 1 | 1 | 1 | 0 | 0 | 0 | 0 | 0 | 0 | 0 | 0 | 0 | 0 | 1 | 2 | 2 | 2 | 2 | 2 | 2 | 2 | 1 | 0 | 0 | 0 | 0 | 0 | 0 | 0 | 0 | 0 | 0 | 0 | 0 | 0 |  | 1 | 3 | 5 | 2 | 2 | 4 | [5 empty] | 0 | 0 | 0 | 0 | 0 | 0 | [17 empty] | 0 | [8 empty] | 0 | 0
param_Tenue chimique (pH)_max_adim | 14 | 14 | 13 | 13 | 13 | 11 | 13 | 13 | 13 | 14 | 14 | 14 | 14 | 14 | 14 | 14 | 14 | 14 | 14 | 13 | 14 | 14 | 13 | 12 | 13 | 13 | 13 | 13 | 14 | 14 | 14 | 14 | 14 | 14 | 14 | 14 | 14 | 14 | 14 | 14 | 14 |  | 13 | 11 | 9 | 13 | 13 | 11 | [5 empty] | 14 | 14 | 14 | 14 | 14 | 14 | [17 empty] | 14 | [8 empty] | 14 | 14
param_PV facteur (connu)_min_adim | [20 empty] | 2000 | [8 empty] | 450 | [9 empty] | 450 | 450 |  | 100 | 100
param_PV facteur (connu)_max_adim | [20 empty] | 2000 | [8 empty] | 450 | [9 empty] | 450 | 450 |  | 100 | 100
param_PT facteur (connu)_min_adim | [29 empty] | 95000 | [9 empty] | 95000 | 95000
param_PT facteur (connu)_max_adim | [29 empty] | 95000 | [9 empty] | 95000 | 95000
param_Dureté chemise conseille_min_Vickers | [39 empty] | 900 | 900
param_Contrainte maximale de serrage à 24 °C_min_MPa | [54 empty] | 150 | 50 | [8 empty] | 200 | 200 | 200 | 200 | 100
param_Contrainte maximale de serrage à 24 °C_max_MPa | [54 empty] | 150 | 50 | [8 empty] | 200 | 200 | 200 | 200 | 100
param_Contrainte maximale de serrage à 24 °C_obs | [64 empty] | 130 MPa à 400 °C | 130 MPa à 400 °C | 130 MPa à 400 °C | 130 MPa à 400 °C | 60 MPa à 400 °C
homologation_BAM LIQUIDE | [13 empty] | x | [16 empty] | x | x |  |  |  | x |  |  | x | [32 empty] | x | [13 empty] | x | x | x | x
homologation_BAM GAZ | [13 empty] | x |  | x |  | x | [12 empty] | x | x |  |  |  | x |  |  | x | [9 empty] | x |  |  |  | x | x |  |  | x |  |  |  |  | x |  |  |  |  | x |  |  |  |  | x | [13 empty] | x | x | x | x
homologation_PMUC | [15 empty] | x | x | [5 empty] | x | x |  |  |  | x | [8 empty] | x | x | [15 empty] | x | [7 empty] | x | x | x | x | [5 empty] | x |  | x | x |  |  | x | x | x |  |  |  |  | x | x |  |  |  |  | x | x | x | x
homologation_FDA | [10 empty] | x |  |  | x | [37 empty] | x | x | x | x | x | x | x
homologation_CE 1935/2004 | [8 empty] | x | x |  |  |  | x | [10 empty] | x | x | x | [24 empty] | x |  | x | x |  | x |  |  |  |  | x
homologation_WRAS | [7 empty] | x | [15 empty] | x | [24 empty] | x | [12 empty] | x |  |  |  |  | x
homologation_KTW | [48 empty] | x | [11 empty] | x | x
homologation_ACS | [10 empty] | x
homologation_DVGW | [48 empty] | x | [7 empty] | x |  |  |  | x | x | [9 empty] | x
homologation_TÜV/TA Luft | [13 empty] | x |  | x |  | x | [12 empty] | x | [17 empty] | x | [6 empty] | x | x |  |  |  |  | x
homologation_API 622 | [41 empty] | x
homologation_API 607 | [31 empty] | x
homologation_API 589 | [30 empty] | x | [10 empty] | x
homologation_AIR LIQUIDE | [53 empty] | x
ref_PMUC | [15 empty] | 17-0042 | 17-0363 | [5 empty] | 17-0044 | 17-0045 |  |  |  | 17-0040 | [8 empty] | 17-0287 | 17-0364 | [15 empty] | N° 17-0188 | [7 empty] | 17-0053 | 17-0235 | 17-0237 | 17-0267 | [5 empty] | 17-0184 |  | 17-0405 | PMUC N° 17-0404 |  |  | 17-0391 | 17-0194 | 17-0186 |  |  |  |  | 17-0106 | 17-0292 |  |  |  |  | 17-0106 | 17-0389 | 17-0390 | 17-0414
ref_BAM LIQUIDE | [13 empty] | 22006082-E | [16 empty] | 15032096 II E | 2-3242/2012 E |  |  |  | 2-291/2012 I E |  |  | 2-315/2015 | [32 empty] | 22012766-I-E | [13 empty] | 2-3243/2012 E | 2-291/2012 II E | 2-2664/2014 E | 16027776 E
ref_BAM GAZ | [13 empty] | 22006082-E |  | II-1147/2010 E |  | 21020513-E | [12 empty] | 2-2509/2014 E | 2-3242/2012 E |  |  |  | 2-291/2012 I E |  |  | 2-315/2015 | [9 empty] | 2-556/2014 E |  |  |  | 2-2543/2011E | 2-1800/2012 II E |  |  | 2-2172/2014 I E |  |  |  |  | 2-2339/2013 E |  |  |  |  | II-1093/2009 IV E |  |  |  |  | 22012766-I-E | [13 empty] | 2-3243/2012 E | 2-291/2012 II E | 2-2664/2014 E | 16027776 E
Application BAM (1) | [13 empty] | T < 100 °C - 25 bar |  | T < 60 °C - 20 bar |  | T < 60 °C - 20 bar | [12 empty] | T < 100 °C - 140 bar | T < 60 °C - 100 bar |  |  |  | T < 100 °C - 50 bar |  |  | T < 60 °C - 430 bar | [9 empty] | T < 60 °C - 100 bar |  |  |  | T < 200 °C - 25 bar | T < 60 °C - 25 bar |  |  | T < 60 °C - 100 bar |  |  |  |  | T < 70 °C - 100 bar |  |  |  |  | T < 200 °C - 130 bar |  |  |  |  | T < 200 °C - 130 bar | [13 empty] | T < 60 °C - 230 bar | T < 60 °C - 270 bar | T < 60 °C - 430 bar (bague) | T < 60 °C - 450 bar
Application BAM (2) | [13 empty] | 100 < T < 200 °C - 20 bar |  | 60 < T < 100 °C - 15 bar | [14 empty] | 100 < T < 150 °C - 100 bar | 60 < T < 200 °C - 30 bar |  |  |  | 100 < T < 225 °C - 30 bar |  |  | 60 < T < 250 °C - 260 bar | [46 empty] | 60 < T < 200 °C - 220 bar | 60 < T < 100 °C - 230 bar | 60 < T < 250 °C - 250 bar (bague) | 60 < T < 250 °C - 250 bar
Application BAM (3) | [30 empty] | 150 < T < 200 °C - 60 bar | [55 empty] | 100 < T < 150 °C - 220 bar | T < 200 °C - 100 bar (joint plat)
Application BAM (4) | [86 empty] | 150 < T < 200 °C - 200 bar
Application BAM (5) | [86 empty] | 200 < T < 220 °C - 190 bar
obs_1 | Frottement à sec (robinetterie). | Bonne tenue sur fluides abrasifs. | Bonne tenue sur fluides abrasifs. Bonne tenue sur eau surchauffée (revêtement de chemise souhaitable pour bonne longévité du presse-étoupe). | Bonne tenue à la plupart des solvants organiques, aux acides et aux bases. | Dureté chemise conseillée : la longévité d’un presse-étoupe est souvent liée à la dureté chemise (plus la dureté est élevée, meilleur est le comportement du presse-étoupe) | Bonne tenue sur fluides abrasifs | Produit compact | Dureté chemise conseillée : la longévité d'un presse-étoupe est souvent liée à la dureté chemise (plus la dureté est élevée, meilleur est le comportement du presse-étoupe). | Dureté chemise conseillée : la longévité d'un presse-étoupe est souvent liée à la dureté chemise (plus la dureté est élevée, meilleur est le comportement du presse-étoupe). | Frottement à sec (robinetterie) | Dilatation importante, fluage possible en fonction du serrage | Frottement à sec (robinetterie) | Dilatation importante, fluage possible en fonction du serrage | Dilatation importante, fluage possible en fonction du serrage | Pour éviter les risques de fluage dans certaines applications - pression élevée, jeux importants, risque d’abrasion - prévoir un montage avec des tresses anti-extrusion (LATTYflon 3206 S, LATTYflon 4757, etc ...). | Avec tresse anti-extrusion du type LATTYgraf 6940, 69--, LATTYgraf 6118 (sur vannes réglantes) | Avec tresse anti-extrusion du type LATTYgraf 8940BS, LATTYgraf 8945BS (sur vannes réglantes) | Avec tresse anti-extrusion du type LATTYgraf 6940EF, 6995NG, LATTYgraf 6118 (sur vannes réglantes) | Pour éviter les risques de fluage dans certaines applications - pression élevée, jeux importants, risque d’abrasion - prévoir un montage avec des tresses anti-extrusion (LATTYflon 3206 S, LATTYflon 4757, etc ...) | Bonne tenue sur fluides abrasifs. Bon comportement sur chemises usagées. | Bonne tenue sur fluides abrasifs. Bien adaptée au presse-étoupe fortement sollicité. | Bonne tenue sur fluides abrasifs. | Bonne tenue sur fluides abrasifs. | Pour une bonne longévité du couple tresse/chemise, nous conseillons un traitement de surface de la chemise. | Bonne tenue à la plupart des solvants organiques, aux acides et aux bases. | Bonne tenue à la plupart des solvants organiques, aux acides et aux bases. | Bonne tenue à la plupart des solvants organiques, aux acides et aux bases. | Dureté chemise conseillée : la longévité d’un presse-étoupe est souvent liée à la dureté chemise (plus la dureté est élevée, meilleur est le comportement du presse-étoupe) | Coupe aisée, matriçage possible avant montage. | Très bon comportement sur les pompes et vannes. | Structure compacte adaptée aux fortes sollicitations mécaniques | Structure compacte adaptée aux fortes sollicitations mécaniques | Bonne aptitude au matriçage. | Utilisation de bagues anti-extrusion impératives si les jeux sont importants, inconnus ou non maîtrisés et si le contrôle du serrage est insuffisant. | Tenue en température < 450 °C si milieu oxydant ou liquide | Tenue en température < 450 °C si milieu oxydant ou liquide | Tenue en température < 450 °C si milieu oxydant ou liquide | Tenue en température < 450 °C si milieu oxydant | Tenue en température < 450 °C si milieu oxydant ou liquide | Tenue en température < 450 °C si milieu oxydant ou liquide | Tenue en température < 450 °C si milieu oxydant ou liquide | Structure compacte adaptée aux fortes sollicitations mécaniques | Dureté chemise conseillée : la longévité d'un presse-étoupe est souvent liée à la dureté chemise (plus la dureté est élevée, meilleur est le comportement du presse-étoupe). | Pour une bonne longévité du couple tresse/chemise, nous conseillons un traitement de surface de la chemise. | Epaisseur du feuillard aluminium : 0,03 mm | Tenue en pression de 100 bar à froid. Pression usuelle d'utilisation < 10 bar. | Produit sensible à l'hydrolyse, aux bases fortes et acides forts |  | Caractéristiques techniques correspondantes à un joint d'épaisseur 2 mm | Caractéristiques techniques correspondantes à un joint d'épaisseur 2 mm | Caractéristiques techniques correspondantes à un joint d'épaisseur 2 mm | Couleur bleue | Caractéristiques techniques correspondantes à un joint d'épaisseur 2 mm | Caractéristiques techniques correspondantes à un joint d'épaisseur 2 mm | Caractéristiques techniques correspondantes à un joint d'épaisseur 1,5 mm | Ne pas utiliser en présence de métaux alcalins en fusion. | Physiologiquement inoffensif dans le domaine d'application recommandé | Physiologiquement inoffensif dans le domaine d'application recommandé | Caractéristiques techniques correspondantes à un joint d'épaisseur 2 mm | Caractéristiques techniques correspondantes à un joint d'épaisseur 2 mm | Caractéristiques techniques correspondantes à un joint d'épaisseur 2 mm | Caractéristiques techniques correspondantes à un joint d'épaisseur 2 mm | Caractéristiques techniques correspondantes à un joint d'épaisseur 2 mm | Caractéristiques techniques correspondantes à un joint d'épaisseur 2 mm | Qualité du graphite souple: LATTYgraf E2 | Qualité du graphite souple: LATTYgraf EBS | Qualité du graphite souple: LATTYgraf E2 | Qualité du graphite souple: LATTYgraf E NG | Disponible en version sans marquage, à la demande | Qualité du graphite souple: LATTYgraf EFMC@ | Qualité du graphite souple: LATTYgraf EFMC BS | Caractéristiques techniques correspondantes à un joint d'épaisseur 2 mm (3 inserts dans 0,05 mm) | Caractéristiques techniques correspondantes à un joint d'épaisseur 2 mm (3 inserts dans 0,05 mm) | Caractéristiques techniques correspondantes à un joint d'épaisseur 2 mm (3 inserts dans 0,05 mm) | Le joint peut être fabriqué en géométrie circulaire ou elliptique (suivant parc d'outillages). |  | Tenue en température < 450 °C si milieu oxydant ou liquide | Équipée de coupelles anti-extrusion si nécessaire | Équipée de coupelles anti-extrusion si nécessaire |  |  | Disponibilité d'une version adhésive | [8 empty] | Bonne tenue aux intempéries, à l’ozone, à l’oxygène, aux fluides hydrauliques de type ester phosphoriques aux solvants polaires (eau, alcools, glycols, cétones), à la vapeur, aux détergeant | Excellente résistance aux intempéries, à l’ozone, à l’oxygène. | Couleur noire. Très bonne résistance aux intempéries, aux huiles non aromatiques, diesel, kérosène mais faible résistance aux acides concentrés, huiles aromatiques et aux cétones.
obs_2 | Valeur moyenne de l’effort au décollement de la tige < 2 daN/cm² de surface frottante et par 100 daN/cm² de pression de serrage (influence importante du lubrifiant). | Bonne tenue de bagues, coupe aisée avec matériel adapté. | Bonne tenue des bagues, coupe aisée avec matériel adapté. | Résistante à l’hydrolyse, à l’abrasion. | Bonne tenue sur fluides chargés. | Bonne tenue des bagues, coupe aisée | Très bonne élasticité |  | Bonne tenue sur fluides chargés moyennement agressifs. | Valeur moyenne de l’effort au décollement de la tige : 2 daN/cm² de surface frottante et par 100 daN/cm² de pression de serrage (influence importante du lubrifiant) | Frottement à sec (robinetterie) | Valeur moyenne de l’effort au décollement de la tige : 2 daN/cm² de surface frottante et par 100 daN/cm² de pression de serrage (influence importante du lubrifiant) | Frottement à sec (robinetterie) | Frottement à sec (robinetterie) | Frottement à sec (robinetterie) | Frottement à sec (robinetterie) | Frottement à sec (robinetterie) | Bonne tenue des bagues, coupe aisée avec matériel adapté. | Frottement à sec (robinetterie) | Bonne tenue des bagues, coupe aisée avec matériel adapté. | Bonne tenue des bagues, coupe aisée avec matériel adapté. | Bien adaptée au presse-étoupe fortement sollicité. | Bonne tenue sur eau surchauffée (revêtement de chemise souhaitable pour bonne longévité du presse-étoupe). | Bonne tenue sur fluides abrasifs. | Résistante à l’hydrolyse, à l’abrasion. | Résistante à l’hydrolyse, à l’abrasion. | Résistante à l’hydrolyse, à l’abrasion. | Bonne tenue sur fluides chargés. | Montage possible avec graphite expansé. | Coupe : délicate avec le carbone - pour des montages rotatifs, un très léger enrubannage au droit de la coupe est un plus qui facilite l’installation des anneaux. | version Ni Cr sur demande | Bonne aptitude au matriçage, débourrage aisé avec des moyens classiques | Utilisation de bagues anti-extrusion impératives si les jeux sont importants, inconnus ou non maîtrisés et si le contrôle du serrage est insuffisant. |  | Coupe aisée, matriçage possible avant montage. | Structure compacte adaptée aux fortes sollicitations mécaniques. | Coupe aisée, mise en place facile. | Coupe aisée, mise en place facile. | Tresse anti-extrusion spécialement développée pour une tenue à haute température et haute pression au contact de l’oxygène gazeux et/ou liquide. | Coupe : délicate avec le graphite - pour des montages rotatifs, un léger enrubannage au droit de la coupe est un plus qui facilite l’installation des anneaux. | Coupe : délicate avec le graphite - pour des montages rotatifs, un léger enrubannage au droit de la coupe est un plus qui facilite l’installation des anneaux. | Bonne aptitude au matriçage, débourrage aisé avec des moyens classiques | Bonne tenue sur fluides moyennement agressifs. | Coupe aisée. Tresse à montage facile et rodage immédiat. | Bonne tenue des bagues, coupe aisée avec matériel adapté | Utilisation en étanchéité de vannes à vent chaud sur porte de four, chaudières, brûleurs ... | Pointes ponctuelles de courte durée : 1000°C (lors de la première montée en température : disparition de la fibre organique à partir de 250°C.) |  |  |  |  | Très étanche, déjà à faible contrainte de joint |  |  | Ne pas utiliser en présence de métaux alcalins en fusion, du fluor et gaz fluorés | Tôle perforée : acier inoxydable EN 1.4306 (304 - Z6 CN 18-10) | Si application à court terme: -268 < T < 270 °C | Non adapté aux métaux alcalins fondus fluor élémentaire |  |  | Tenue en température de 120 °C à vapeur et 140 °C en opération continue |  |  |  | Tôle acier inoxydable du type ISO 1.4404 (AISI 316L ou AFNOR Z2 CND 17-12) - épaisseur : 0,1mm | Tôle acier inoxydable du type ISO 1.4404 (AISI 316L ou AFNOR Z2 CND 17-12) - épaisseur : 0,1mm | Tôle acier inoxydable du type ISO 1.4404 (AISI 316L ou AFNOR Z2 CND 17-12) - épaisseur : 0,1mm | Tôle acier inoxydable du type ISO 1.4404 (AISI 316L ou AFNOR Z2 CND 17-12) - épaisseur : 0,1mm | Tôle acier inoxydable du type ISO 1.4404 (AISI 316L ou AFNOR Z2 CND 17-12) - épaisseur : 0,05 mm | Tôle acier inoxydable du type ISO 1.4404 (AISI 316L ou AFNOR Z2 CND 17-12) | Tôle acier inoxydable du type ISO 1.4404 (AISI 316L ou AFNOR Z2 CND 17-12) | Serrage faible, force de réaction constante (relaxation faible), stabilité lors des chocs thermiques. | Serrage faible, force de réaction constante (relaxation faible), stabilité lors des chocs thermiques. | Serrage faible, force de réaction constante (relaxation faible), stabilité lors des chocs thermiques. |  |  | Associée à notre qualité LATTYgraf 8945 BS pour packing intégrale GRAPHITE, la qualité LATTYgraf 9110 est qualifiée aux conditions normales et accidentelles nucléaires. Le rapport N° D305916016293 émis par EDF confirme cette qualification. Cette garniture est conçue pour réduire au minimum les efforts de frottement avec la tige, est destinée à équiper les presse-garnitures des robinets de sectionnement. La qualification est acquise pour une pression maximale de 200 bar et 300°C en eau au niveau du presse garniture et jusqu’à 4 MGy d’irradiation avec un dispositif "Live loading". | Bague calculée par DN - PN - PS. Bague densifiée selon définition de calcul, adaptation aux DN / PN | Bague calculée par DN - PN - PS. Bague densifiée selon définition de calcul, adaptation aux DN / PN | [11 empty] | Mauvaise tenue aux huiles et hydrocarbures | Bonne tenue à l’eau déminéralisée.
obs_3 | Pour éviter les risques de fluage dans certaines applications (pression élevée, jeux importants, risque d’abrasion) prévoir un montage avec des tresses anti-extrusion (LATTYflon 3206 S, LATTYflon 4757, etc ...). |  | Pour les tresses de fortes sections, l’utilisation d’une lame de scie à métaux aiguisée, montée sur la scie facilite la coupe. | Pour une bonne longévité du couple tresse/chemise, nous conseillons un traitement de surface de la chemise. | Très bonne élasticité. |  | Bonne tenue des joints, coupe aisée |  | Très bonne élasticité. Bonne tenue des bagues, coupe aisée. | Proscrire l’emploi sur oxygène (utilisation souhaitable LATTYflon 3206 SO) | Valeur moyenne de l’effort au décollement de la tige : 2 daN/cm² de surface frottante et par 100 daN/cm² de pression de serrage (influence importante du lubrifiant) | Proscrire l’emploi sur oxygène (utilisation souhaitable LATTY®flon 3206 SO) | Valeur moyenne de l’effort au décollement de la tige : 2 daN/cm² de surface frottante et par 100 daN/cm² de pression de serrage (influence importante du lubrifiant) | Valeur moyenne de l’effort au décollement de la tige : 2 daN/cm² de surface frottante et par 100 daN/cm² de pression de serrage (influence importante du lubrifiant) | Valeur moyenne de l’effort au décollement de la tige : 2 daN/cm² de surface frottante et par 100 daN/cm² de pression de serrage (influence importante du lubrifiant) | Valeur moyenne de l’effort au décollement de la tige : 2 daN/cm² de surface frottante et par 100 daN/cm² de pression de serrage (influence importante du lubrifiant) | Bonne tenue des bagues, coupe aisée avec matériel adapté. |  | Valeur moyenne de l’effort au décollement de la tige : 2 daN/cm² de surface frottante et par 100 daN/cm² de pression de serrage (influence importante du lubrifiant) | Pour les tresses de fortes sections, l’utilisation d’une lame de scie à métaux aiguisée montée sur la scie facilite la coupe. |  | Bonne tenue de bagues, coupe aisée avec matériel adapté. | Bonne tenue des bagues, coupe aisée avec matériel adapté. | Bon comportement sur les chemises usagées. | Pour une bonne longévité du couple tresse/chemise, nous conseillons un traitement de surface de la chemise. | Pour une bonne longévité du couple tresse/chemise, nous conseillons un traitement de surface de la chemise. | Pour une bonne longévité du couple tresse/chemise, nous conseillons un traitement de surface de la chemise. | Très bonne élasticité. | [6 empty] | Montage possible avec graphite expansé. | Bonne aptitude au matriçage, débourrage aisé avec des moyens classiques. | Utilisation comme anti-extrusion avec les produits en graphite expansé et la LATTYflon 3265 FR (dérogée PMUC). | Utilisation comme anti-extrusion avec les produits en graphite expansé et la LATTYflon 3265 FR (dérogée PMUC). | Structure compacte adaptée aux fortes sollicitations mécaniques. |  |  |  | Très bonne élasticité. |  |  | Protection et isolation thermique de tuyaux. | [5 empty] | Facile à retirer |  |  |  |  | Non adapté aux métaux alcalins fondus fluor élémentaire |  |  |  | Traitement anti-adhérent (graphite, PTFE…) sur demande |  |  |  | Serrage faible, force de réaction constante (relaxation faible),stabilité lors des chocs thermiques. | Serrage faible, force de réaction constante (relaxation faible),stabilité lors des chocs thermiques. | Serrage faible, force de réaction constante (relaxation faible),stabilité lors des chocs thermiques. | Serrage faible, force de réaction constante (relaxation faible), stabilité lors des chocs thermiques. | Serrage faible, force de réaction constante (relaxation faible), stabilité lors des chocs thermiques. | Serrage faible, force de réaction constante (relaxation faible), stabilité lors des chocs thermiques. | Serrage faible, force de réaction constante (relaxation faible), stabilité lors des chocs thermiques. | Manipulation très aisée des feuilles et des joints découpés | Manipulation très aisée des feuilles et des joints découpés | Manipulation très aisée des feuilles et des joints découpés |  |  |  | Profils : carré, tronqué, tronconique, … | Profils : carré, tronqué, tronconique, … | [11 empty] | Ce joint a été qualifié à l'ambience thermo-radioactive suivant la note de cadrage pour la qualification du groupe motopompe ND palier 900 MW (rapport EDF PWW05F01170090MMIZ) | Mauvaise tenue aux huiles et hydrocarbures
obs_4 |  |  |  |  | Bonne tenue, coupe aisée avec matériel adapté. | [5 empty] | Proscrire l’emploi sur oxygène (utilisation souhaitable LATTY®flon 3206 SO) | Bonne tenue des bagues, coupe aisée avec matériel adapté | Bonne tenue des bagues, coupe aisée avec matériel adapté. | Bonne tenue des bagues, coupe aisée avec matériel adapté. |  | Bonne tenue des bagues, coupe aisée avec matériel adapté. | Associée à notre qualité LATTYgraf 8945 BS, la qualité LATTYflon 3265 FR est qualifiée aux conditions normales et accidentelles nucléaires avec une tenue en irradiation à 4 MGy. Le rapport D305916016298 émis par EDF confirme cette qualification. Cette association est conçue pour réduire au minimum les efforts de frottement avec la tige, est destinée à équiper les presse-garnitures des robinets de sectionnement et réglants. La qualification est acquise pour une pression maximale de 185 bar et 250°C en eau au niveau du presse garniture et jusqu’à 4 MGy d’irradiation avec un dispositif "Live loading". |  | Bonne tenue des bagues, coupe aisée avec matériel adapté. |  |  |  | Pour les tresses de fortes sections, l’utilisation d’une lame de scie à métaux aiguisée, montée sur la scie facilite la coupe. | Bonne tenue des bagues, coupe aisée. |  |  |  | Bonne tenue, coupe aisée avec matériel adapté. | [6 empty] | Montage en bagues anti-extrusion tête et fond dans les montages mixtes avec combinaison de bagues graphite expansé. |  |  | Associée à notre qualité LATTYgraf 9110 ou LATTYflon 3265 FR en tant que bague d’anti-extrusion, la qualité LATTYgraf 8945 BS est qualifiée aux conditions normales et accidentelles nucléaires avec une tenue en irradiation à 4 MGy. Les rapports N° D305916016293 et D305916016298 émis par EDF confirment cette qualification. | Bonne aptitude au matriçage, débourrage aisé avec des moyens classiques. |  |  |  | Bonne tenue des bagues, coupe aisée |  |  | Isolations diverses. | [5 empty] | Ne colle pas à la surface de la bride | [12 empty] | Caractéristiques techniques correspondantes à un joint d'épaisseur 2 mm | Caractéristiques techniques correspondantes à un joint d'épaisseur 2 mm | Caractéristiques techniques correspondantes à un joint d'épaisseur 2 mm | Caractéristiques techniques correspondantes à un joint d'épaisseur 2 mm | Caractéristiques techniques correspondantes à un joint d'épaisseur 2 mm | Caractéristiques techniques correspondantes à un joint d'épaisseur 2 mm | Caractéristiques techniques correspondantes à un joint d'épaisseur 2 mm | [6 empty] | Diamètre extérieur inférieur à 1000 mm et hauteur hors tout inférieure à 60 mm en standard | Diamètre extérieur inférieur à 1000 mm et hauteur hors tout inférieure à 60 mm en standard | [12 empty] | Ce joint a été qualifié à l'ambience thermo-radioactive suivant la note de cadrage pour la qualification du groupe motopompe ND palier 900 MW (rapport EDF D305914010730)
obs_5 | [10 empty] | Bonne tenue des bagues, coupe aisée avec matériel adapté | [12 empty] | Pour les tresses de fortes sections, l’utilisation d’une lame de scie à métaux aiguisée montée sur la scie facilite la coupe. | [27 empty] | Excellente stabilité chimique | [12 empty] | Facteur d'étanchéité suivant DIN 2505 sous demande | Facteur d'étanchéité suivant DIN 2505 sous demande | Coefficients pour norme EN 1591 suivant EN 13555 disponible sur demande | Facteur d'étanchéité suivant DIN 2505 sous demande | Facteur d'étanchéité suivant DIN 2505 sous demande | Manipulation très aisée des feuilles et des joints découpés | Manipulation très aisée des feuilles et des joints découpés | [6 empty] | Nuance des coupelles : inox Z2 CND 17-12, Inconel … | Nuance des coupelles : inox Z2 CND 17-12, Inconel …
obs_6 | [66 empty] | Facteur d'étanchéité suivant DIN 2505 sous demande |  |  | Facteurs de compression selon DIN28090 et caractérisation suivant EN 13555 sous demande. | Facteurs de compression selon DIN28090 et caractérisation suivant EN 13555 sous demande. | [6 empty] | Tenue en température < 450 °C si milieu oxydant | Tenue en température < 450 °C si milieu oxydant